## FORMULA 10-02-22
FORMULACION DE PRODUCTOS TERMINADOS
|  |  | TROMPO |  |  |  |  | 2022-02-10
| PRODUCTO TERMINADO | MATERIAS PRIMAS | UND. | CANT. | KG/TROMPO | CANT. LOTE.
1 | MT100-MACROFIBRA TEREFTALATO (100gr) | 1) MT-Macro fibra tereftalato | Kg | 10 | 10 | 100 Und
2 | MP100-MICROFIBRA DE POLIPROPILENO (100gr) | 1) MP-Micro fibra polipropileno | Kg | 10 | 10 | 100 Und
3 | PASTA EN POLVO PLUS | 1) CH-Cal hidratada en polvo | Kg | 35 | 75.185 | TG750-0,75KG= | 100.2467
|  | 2) DL-Dolomita micronizada | Kg | 15
|  | 3) CG-Cemento Gris | Kg | 25 |  | PP3-3KG= | 25.06167
|  | 4) SB-Estilosa Hidroxietil blanca | Kg | 0.185
|  | 5) SP-Superplastificante | cc | 60 |  | PP8-8KG= | 9.398125
4 | GP-GRAFIADO EN POLVO | 1) MA-MicroArena | Kg | 40 | 121.15
|  | 2) TR-Tierra Roja | Kg | 10
|  | 3) DL-Dolomita Micronizada | Kg | 10 |  | GP6-6KG= | 20.19167
|  | 4) CG-Cemento Gris | Kg | 25
|  | 5) SB-Stylosa Hidroxietil Blanca | Kg | 0.15
|  | 6) PM-Polvo de Marmol | Kg | 4
|  | 7) MP-Micro Polvo | Kg | 16 |  | GP15-15KG= | 8.076667
|  | 8) GV-Grava Roja Nro. 0 | Kg | 16
5 | PEGO PREMIUM GRIS | 1) MA-MicroArena | Kg | 40 | 105.1 | 7KG= | 15.01429
|  | 2) TR-Tierra Roja | Kg | 10
|  | 3) DL-Dolomita Micronizada | Kg | 10
|  | 4) CG-Cemento Gris | Kg | 25 |  | 10KG= | 10.51
|  | 5) SB-Stylosa Hidroxietil Blanca | Kg | 0.1
|  | 6) PM-Polvo de Marmol | Kg | 4 |  | 15KG= | 7.006667
|  | 7) MP-Micro Polvo | Kg | 16
6 | PEGO BLANCO PREMIUM | 1) MA-MicroArena | Kg | 40 | 105.1
|  | 2) TR-Tierra Roja | Kg | 10
|  | 3) DL-Dolomita Micronizada | Kg | 10
|  | 4) CBP-Cemento Blanco Preparado | Kg | 25 |  | 15KG= | 7.006667
|  | 5) SB-Stylosa Hidroxietil Blanca | Kg | 0.1
|  | 6) PM-Polvo de Marmol | Kg | 4
|  | 7) MP-Micro Polvo | Kg | 16
7 | MEZCLILLA PREMIUM | 1) MA-MicroArena | Kg | 40 | 105.1
|  | 2) TR-Tierra Roja | Kg | 10
|  | 3) DL-Dolomita Micronizada | Kg | 10 |  | 7KG= | 15.01429
|  | 4) CG-Cemento Gris | Kg | 25
|  | 5) SB-Stylosa Hidroxietil Blanca | Kg | 0.1
|  | 6) PM-Polvo de Marmol | Kg | 4
|  | 7) MP-Micro Polvo | Kg | 16
8 | PEGA PLUS 15KG | 1) MA- MicroArena | Kg | 35 | 90
|  | 2) CG- Cemento Gris | Kg | 20 |  | 15KG= | 6
|  | 3) PV- Polvillo | Kg | 35
9 | CONCRE PLUS 15KG | 1) MA- MicroArena | Kg | 35 | 95.1
|  | 2) PF- Piedra picada Fina | Kg | 40 |  | 15KG= | 6.34
|  | 3) MT- Macro fibra tereftalato | Kg | 0.1
|  | 4) CG- Cemento Gris | Kg | 20
10 | STYLOSA HIDROXIETIL (85 Gr) | EH- Stylosa amarilla Maracaibo | Kg | 10 | 10 | 85Gr= | 117.6471
11 | STYLOSA BLANCA TIPO "A" (50 Gr) | SB- Stylosa BLANCA TIPO "A" | Kg | 10 | 10 | 50Gr= | 200
12 |  | 1) DL- Dolomita micronizada | Kg | 50 | 56.25 | 1,25KG= | 45
| BASE RENDIDORA PARA PINTURA EN POLVO (1,25 Kg) | 2) PK- Pint Klot | Kg | 6
|  | 3) SB- Stylosa Hidroxietil Blanca | Kg | 0.25
13 | CEMENTO BLANCO PREPARADO 1KG | 1) CB- Cemento Blanco | Kg | 40 | 90
|  | 2) CG- Cemento Gris | Kg | 20 |  | 1KG= | 90
|  | 3) CH- Cal hidratada en polvo | Kg | 30
14 | YESO NACIONAL DE 1 KG | 1) YN- Yeso Nacional | Kg | 30 | 30 | 1KG= | 30
15 | CAL HIDRATADA 1kg | 2) CH- Cal hidratada en polvo | Kg | 20 | 20 | 1KG= | 20
16 | CAL HIDRATADA LIQUIDA | 1) CH- Cal hidratada en polvo | Kg | 20 | 50 | 5KG= | 10
|  | 2) H2O-AGUA | Lt | 30
17 | TALCO INDUSTRIAL | 1) DL- Dolomita micronizada | Kg | 25 | 25 | 5KG= | 5
18 | IMPERMEABILIZANTE EN POLVO PLUS (120CC + 450Gr) | 1) IPP- Impermeabilizante en polvo preparado | Kg | 25 | 30.1
|  | 2) CG- Cemento Gris | Kg | 5 |  | 0,45KG= | 66.88889
|  | 3) SB- Stylosa Hidroxietil Blanca | Kg | 0.1
19 | PINTURA IMPERMEABLE PARA CONCRETOS (10KG) | 1) CH- Cal hidratada en polvo | Kg | 18 | 92.75
| TAPA GRIETA - 0,75KG | 2) CG- Cemento Gris | Kg | 55
|  | 3) PM- Polvo de Marmol | Kg | 14 |  | 10KG= | 9.275
|  | 4) MP- Micro Polvo | Kg | 4
|  | 5) IPP- Impermeabilizante en Polvo | Kg | 1.5
|  | 6) SB- Stylosa Hidroxietil Blanca | Kg | 0.25
20 | ESTUCO GRIS (12KG) | 1) CH- Cal hidratada en polvo | Kg | 24 | 84.185
| TAPA GRIETA - 0,75KG | 2) CG- Cemento Gris | Kg | 60 |  | 12KG= | 7.015417
|  | 3) SB- Stylosa Hidroxietil Blanca | Kg | 0.185
21 | IPP- IMPERMEABILIZANTE EN POLVO preparado (aditivo para pintura impermeable y IP450) | 1) S101- Sika 101 mortero impermeable | Kg | 20 | 30
| TAPA GRIETA - 0,75KG | 2) CG- Cemento Gris | Kg | 5 |  | 1,5KG= | 20
|  | 3) PM- Polvo de Marmol | Kg | 5
Diseño de dosificaciones para CONCRETOS
| RESISTENCIA (Kg/cm2) | CEMENTO-ARENA-PIEDRA |  | CEM |  | ARENA
| 280 | 1;2;2 |  | 18 |  | 36
| 249 | 1;2;2.5 |  | 15 |  | 30
| 226 | 1;2;3 |  | 15 |  | 30
| 210 | 1;2;3.5 |  | 15 |  | 30
| 200 | 1;2;4 |  | 15 |  | 30
| 189 | 1;2.5;4 |  | 15 |  | 37.5
| 179 | 1;2.5;4.5 |  | 15 |  | 37.5
| 168 | 1;3;3 |  | 15 |  | 45
| 159 | 1;3;4 |  | 15 |  | 45
| 140 | 1;3;5 |  | 15 |  | 45
| 119 | 1;3;6 |  | 15 |  | 45
| 109 | 1;4;7 |  | 15 |  | 60
| 99 | 1;4;8 |  | 15 |  | 60
Diseño de dosificaciones para MORTEROS
| RESISTENCIA (Kg/cm2) | CEMENTO-ARENA-CAL |  | CEM |  | ARENA
| 310 | 1;2 |  | 23 |  | 46
| 280 | 1;3 Ó 1;3;0,5 |  | 25 |  | 75
| 240 | 1;4 Ó 1;4;0,5 |  | 15 |  | 60
| 200 | 1;5 |  | 15 |  | 75
| 160 | 1;6 |  | 15 |  | 90
| 120 | 1;7 |  | 15 |  | 105

## INVENTARIO MATERIAS PRIMAS
INVENTARIO DE MATERIAS PRIMAS
MOSTRARIOS
[7 empty] | DICIEMBRE, 2021 | 2022-01-06 |  | 2021-01-11 |  | 2022-01-12 |  | 2022-01-13 |  | 2022-01-14 |  | 2022-01-17 |  | 2022-01-21 |  | 2022-01-24 |  | 2022-01-25 |  | 2022-01-26 |  | 2022-01-27 |  | 2022-01-28 |  | 2022-01-31 |  | 2021-02-02 |  | 2022-02-03 |  | 2022-02-04 |  | 2022-02-07 |  | 2022-02-08 |  | 2022-02-09 |  | 2022-02-11 |  | 2022-02-15 |  | 2022-02-16 |  | 2022-02-18 |  | 2022-02-21 |  | 2022-02-22 |  | 2022-02-23 |  | 2022-02-24 |  | 2022-02-25 |  | 2022-03-03 |  | 2022-03-04
Nro. | DESCRIPCION | CODIGO | INVENTARIO / KG | INVENTARIO / SACO | INVENTARIO MINIMO | REPOSICION | VIENE DE: | INGRESO | EGRESO | INGRESO | EGRESO | INGRESO | EGRESO | INGRESO | EGRESO | INGRESO | EGRESO | INGRESO | EGRESO | INGRESO | EGRESO | INGRESO | EGRESO | INGRESO | EGRESO | INGRESO | EGRESO | INGRESO | EGRESO | INGRESO | EGRESO | INGRESO | EGRESO | INGRESO | EGRESO | INGRESO | EGRESO | INGRESO | EGRESO | INGRESO | EGRESO | INGRESO | EGRESO | INGRESO | EGRESO | INGRESO | EGRESO | INGRESO | EGRESO | INGRESO | EGRESO | INGRESO | EGRESO | INGRESO | EGRESO | INGRESO | EGRESO | INGRESO | EGRESO | INGRESO | EGRESO | INGRESO | EGRESO | INGRESO | EGRESO | INGRESO | EGRESO | INGRESO | EGRESO | INGRESO | EGRESO | INGRESO | EGRESO | INGRESO | EGRESO | INGRESO | EGRESO | INGRESO | EGRESO | INGRESO | EGRESO | INGRESO | EGRESO
1 | CAL HIDRATADA (Kg) | CH | 2518.3 | 240.9856 | 400 | 2118.3 | 1665.5 |  |  |  | -20 |  | -102 |  |  |  | -292 |  | -315 |  |  |  | -404 |  | -223 |  | -190 | [5 empty] | -119.7 |  |  | 5000 |  |  | -430 |  | -60 |  | -120 |  | -523 |  | -90 |  |  |  | -70 |  | -90 | [5 empty] | -155 |  | -413 |  | -2.5 |  | -272 |  | -256
2 | DOLOMITA (Kg) | DL | 1925 | 85.36585 | 500 | 1425 | 405 |  | -40 | [5 empty] | -180 |  | -40 |  | -70 |  | -40 | 45 | -80 | [12 empty] | 3000 |  |  | -100 |  | -40 |  |  |  | -75 |  | -207 |  | -268 |  | -30 |  |  |  | -150 |  |  |  | -40 |  | -105 | [5 empty] | -60
3 | CEMENTO BLANCO (Kg) | CB | 416 | 10.4 | 106.25 | 309.75 | 739 | [39 empty] | -120 | [15 empty] | -3 |  | -200
4 | CEMENTO GRIS (Kg) | CG | 1184.2 | 29.605 | 500 | 684.2 | 592.7 |  | -80 | 1800 |  |  |  |  | -550 |  | -1030 |  | -140 |  | -110 |  | -185 |  | -320 |  | -380 |  |  |  | -40 |  | -110 |  | -80 |  |  | 1600 | -200 |  | -80 | -20 | -300 |  | -540 | 1760 | -465 |  | -442 |  | -110 |  | -275 |  | -375 |  |  |  | -100 |  | -595 | 1800 | -1.5 |  | -320 | 800 | -320
5 | ESTILOSA BLANCA (kg) | SB | 32.7825 | 32.7825 | 10 | 22.7825 | 9.225 |  | -0.6 | 20.97 |  |  | -3.2 |  | -1.8 |  | -14.53 | 2.2 | -1.295 |  | -0.6 |  | -1.645 |  | -1.11 |  | -1.9 |  |  | 27 | -6.5 |  | -0.6775 |  | -8.7 |  |  |  | -1.675 |  | -0.6 |  | -0.925 | 50 | -2.915 |  | -1.9 |  | -3 |  | -11.02 |  | -1.25 |  | -1.85 |  | -0.5 |  |  |  | -2.59 |  | -1.5 |  | -1 |  | -3.33
6 | CEMENTO BLANCO PREPARADO (Kg) | CBP | 354 | 17.7 | 500 | -146 | 478.6 | [9 empty] | -80 | [7 empty] | -140 | [5 empty] | -64 |  |  |  | -100 |  |  |  | -90 | [6 empty] | 271.9 |  |  | -139.8 |  | -26 | [6 empty] | 9.3 | -120 |  |  | 7 | -7 | 454 | -100
7 | ESTILOSA AMARILLA (Kg) | EH | 0.305 | 0.01196078 | 20 | -19.695 | 12.29 | [15 empty] | -11.56 | [7 empty] | -0.425
8 | IMPERMEABILIZANTE EN POLVO preparado (sika 101 mortero- Sealco100) (Kg) | IP | 154.4 | 7.72 | 25 | 129.4 | 35.9 | [9 empty] | -15 |  |  | 180 |  |  | -25.5 | [21 empty] | -7.5 | [7 empty] | -7.5 | [11 empty] | -6
9 | PINkLOT (Kg) | PK | 48 | 8 | 50 | -2 | 54 | [15 empty] | -6
10 | YESO (Kg) | YN | 0 | 0 | 150 | -150 | 0 | [50 empty] | 44 | -44
11 | MACRO FIBRA (Kg) | MT | 0 | 0 | 200 | -200 | 0 | [10 empty] | 80 | [10 empty] | -80
12 | MICRO FIBRA (Kg) | MP | 40 | 2.666667 | 100 | -60 | 0 | [44 empty] | 20 | -20 | [12 empty] | 60 | -20
13 | GRAVA Roja Nº0 (Kg) | GV | 391 | 15.64 | 90 | 301 | 173 |  | -64 | [11 empty] | -64 | [14 empty] | 636 |  |  | -80 | 14 | -64 | [7 empty] | -160
14 | POLVO DE MARMOL (Kg) | PM | 367 | 11.83871 | 300 | 67 | 893.1 | 88.9 | -16 | [5 empty] | -72 |  | -156 | 31 |  | 45 | -46 | [5 empty] | -64 | [5 empty] | -16 |  |  | 195 |  |  | -20 |  | -16 |  |  |  | -70 |  | -90 |  | -100 |  |  |  | -80 |  | -60 |  |  |  | -16 | [5 empty] | -64
15 | SUPER PLASTIFICANTE (Kg) | SP | 3.66 | 0.0183 | 200 | -196.34 | 16.42 | 9.38 |  |  |  |  | -25.8 | [11 empty] | -1.5 | [8 empty] | 60 |  |  |  |  | -34.8 | [7 empty] | -17.34 | [5 empty] | -2.7
16 | TIERRA ROJA (Kg) | TR | -229 | -6.542857 | 200 | -429 | 0 | [18 empty] | 300 | -190 | 190 | [7 empty] | 211 |  |  | -50 |  | -40 | [5 empty] | -180 |  | -250 |  | -30 |  |  |  | -150 |  |  |  | -40
17 | MICRO POLVO (Kg) | MP | 468 | 31.2 |  | 468 | 1156 |  | -64 | [5 empty] | -288 |  | -104 | 688 |  |  | -64 | [5 empty] | -316 | [5 empty] | -64 |  |  | 716 |  |  | -80 |  | -64 |  |  |  | -20 |  | -288 |  | -400 |  |  |  | -20 |  | -240 |  |  |  | -64 | [5 empty] | -16
18 | POLVILLO DE PIEDRA (Kg) | PL | 372 | 10.62857 | 200 | 172 | 350 | [7 empty] | -332.5 | [12 empty] | 300 | [6 empty] | -140 | 299.5 | [14 empty] | -105
19 | PIEDRA PICADA FINA (Kg) | PF | 270 | 6.75 | 200 | 70 | 0 | [28 empty] | 270
20 | MICRO-ARENA (Kg) | MA | -524 | -17.46667 | 200 | -724 | 2250 |  | -200 | [5 empty] | -1232.5 |  | -200 | 1682.5 |  |  | -200 | [5 empty] | -950 | 1150 |  |  |  |  | -200 |  | -140 | 486 |  |  | -225 |  | -160 | [5 empty] | -720 |  | -1000 |  | -105 |  |  |  | -600 |  |  |  | -160
PESOS DE SILOS DE MATERIA PRIMA
NRO. | DESCRIPCION | PESO (KG) | CANT. CUÑETES | PESO(KG)/CUÑETE
1 | SILO#1: MICRO POLVO | 514.8 | 18 | 28.6
2 | SILO#2: POLVILLO | 477 | 18 | 26.5
3 | SILO#3: TIERRA ROJA | 511.2 | 18 | 28.4
4 | SILO#4: PIEDRA FINA | 270 | 9 | 30
5 | SILO#5: GRAVA ROJA NRO 0 | 291.6 | 9 | 32.4
6 | SILO#6: DOLOMITA | 94.2 | 6 | 15.7
7 | SILO#7: CEMENTO GRIS | 151.8 | 6 | 25.3
8 | SILO#8: MICRO ARENA | 2445.84 | 77.4 | 31.6
9 | SILO#9: GRAVA ROJA NRO 0 | 388.8 | 12 | 32.4
NOTA: un anillo de pipa avarca un volumen de 4 cuñetes
Silos de 5 anillos de pipa- Equivalente a 4 CUÑETES cada anillo
1
2
3
4
5
8
9
6/
7

## INVENTARIO PRODUCTO TERMINADO
INVENTARIO DE PRODUCTO TERMINADO
[20 empty] | MARACAIBO | [29 empty] | Mostrario | [9 empty] | Mostrario | [26 empty] | PRUEBA VIDEO
[6 empty] | DICIEMBRE, 2021 | 2022-01-06 |  | 2022-01-07 |  | 2022-01-08 |  | 2022-01-10 |  | 2022-01-11 |  | 2022-01-12 |  | 2022-01-13 |  | 2022-01-14 |  | 2022-01-17 |  | 2022-01-18 |  | 2022-01-19 |  | 2022-01-21 |  | 2022-01-22 |  | 2022-01-24 |  | 2022-01-25 |  | 2022-01-26 |  | 2022-01-27 |  | 2022-01-28 |  | 2022-01-31 |  | 2022-02-01 |  | 2022-02-02 |  | 2022-02-03 |  | 2022-02-04 |  | 2022-02-05 |  | 2022-02-07 |  | 2022-02-08 |  | 2022-02-09 |  | 2022-02-10 |  | 2022-02-11 |  | 2022-02-14 |  | 2022-02-15 |  | 2022-02-16 |  | 2022-02-17 |  | 2022-02-18 |  | 2022-02-21 |  | 2022-02-22 |  | 2022-02-23 |  | 2022-02-24 |  | 2022-02-25 |  | 2022-03-03 |  | 2022-03-04 |  | 2022-03-07
Nro. | DESCRIPCION | CODIGO | INVENTARIO ACTUAL | INVENTARIO MINIMO | REPOSICION | VIENE DE: | Ingreso | Egreso | Ingreso | Egreso | Ingreso | Egreso | Ingreso | Egreso | Ingreso | Egreso | Ingreso | Egreso | Ingreso | Egreso | Ingreso | Egreso | Ingreso | Egreso | Ingreso | Egreso | Ingreso | Egreso | Ingreso | Egreso | Ingreso | Egreso | Ingreso | Egreso | Ingreso | Egreso | Ingreso | Egreso | Ingreso | Egreso | Ingreso | Egreso | Ingreso | Egreso | Ingreso | Egreso | Ingreso | Egreso | Ingreso | Egreso | Ingreso | Egreso | Ingreso | Egreso | Ingreso | Egreso | Ingreso | Egreso | Ingreso | Egreso | Ingreso | Egreso | Ingreso | Egreso | Ingreso | Egreso | Ingreso | Egreso | Ingreso | Egreso | Ingreso | Egreso | Ingreso | Egreso | Ingreso | Egreso | Ingreso | Egreso | Ingreso | Egreso | Ingreso | Egreso | Ingreso | Egreso | Ingreso | Egreso | Ingreso | Egreso | Ingreso | Egreso | INGRESOS TOTALES
1 | ADITIVOS E IMPERMEABILIZANTES para Concretos y Morteros
1.1 | CHS+ MACROFIBRA TEREFTALATO DE DIMETILO (100 GR) | MT100 | 0 | 500 | -500 | 917 | [7 empty] | -60 | [5 empty] | -1 | [5 empty] | -200 |  | -20 |  |  |  | -10 |  | -80 |  |  |  |  | 800 |  |  |  |  | -6 | [7 empty] | -4 |  | -80 | [7 empty] | -95 | [5 empty] | -50 |  |  |  | -400 |  | -332 |  | -50 | [5 empty] | -200 |  |  |  |  | 1 | -130
1.2 | CHS+ MICROFIBRA DE POLIPROPILENO (100gr) | MP100 | 180 | 100 | 80 | 25 | [7 empty] | -10 | [5 empty] | -1 | [9 empty] | -14 | [42 empty] | 203 | -203 | [12 empty] | 200 | -20
1.3 | IMPERMEABILIZANTE EN POLVO PARA CONCRETO PLUS+ (450g + 120cc) | IP450 | 43 | 20 | 23 | 27 | [13 empty] | -1 | [5 empty] | -20 | [6 empty] | 67 | -10 | [9 empty] | -1 | [13 empty] | -10 | 1 | [28 empty] | -10
1.4 | CHS+ PINTURA IMPERMEABLE (10KG) | PIP10 | 38 | 20 | 18 | 48 |  |  |  | -5 |  | -7 | [5 empty] | -12 |  | -15 | 93 |  |  | -37 |  | -10 | [5 empty] | -5 |  | -10 | [9 empty] | -24 | [12 empty] | 10 | -32 | 46 |  |  | -10 | [5 empty] | -4 |  |  |  |  | 48 | -60 | [5 empty] | -14 |  |  |  |  | 38
2 | ACABADOS SUPERFICIALES para Paredes y Techos
2.1 | CHS + TAPA GRIETA - SACO 0,75KG | TG750 | 33 | 20 | 13 | 14 | [8 empty] | 1 | [9 empty] | 1 |  |  |  |  | -5 |  | -10 |  |  | 50 | [23 empty] | 1 |  |  | -10 | [6 empty] | 1 |  |  | -10
2.2 | CHS+ PASTA EN POLVO PLUS-SACO (3KG + 60CC) | PP3 | 57 | 50 | 7 | 70 |  |  |  | -10 |  |  |  |  | 1 | -30 |  |  |  | -1 |  |  |  | -5 | 78 | -60 |  | -25 | 1 | -6 |  | -10 | 42 | -20 | 8 | [9 empty] | 27 |  |  |  |  | -1 | 26 |  |  |  |  | -5 |  | -60 | 16 | [9 empty] | 51 |  |  | -50 |  | -15 | [6 empty] | 53 | -50 |  | -19 |  |  | 51
2.3 | CHS+ PASTA EN POLVO PLUS-SACO (8KG + 120CC) | PP8 | 29 | 50 | -21 | 70 |  | -10 | [6 empty] | 6 | [9 empty] | 36 | -60 |  | -25 | 1 | -10 |  | -6 | 41 |  | 2 | [9 empty] | 4 | [5 empty] | 37 | -20 | [5 empty] | -60 | 60 | [6 empty] | -10 | [7 empty] | -11 | [5 empty] | -1 | 45 | -60 |  | -20 |  |  | 20
2.4 | CHS+ESTUCO GRIS (12KG) | EG12 | 36 | 40 | -4 | 32 |  |  |  | -5 | [5 empty] | -10 |  |  |  |  | 56 |  |  | -5 |  | -42 |  |  | 3 | -25 |  |  | 7 | -10 | 35 | [8 empty] | -1 | [5 empty] | -4 |  | -10 |  | -1 |  | -10 | 35 | -10 | 14 | [6 empty] | -10 | [5 empty] | -20 |  | -10 | [6 empty] | 49 | -40 |  | -10 |  |  | 28
2.5 | CHS+ GRAFIADO EN POLVO- SACO 6 KG | GP6 | 0 | 0 | 0 | 12 | 29 | -30 | [11 empty] | -1 | [7 empty] | -6 | 21 | -10 |  | -10 | [32 empty] | 1 | -6
2.6 | CHS+ GRAFIADO EN POLVO- SACO 15 KG | GP15 | 0 | 0 | 0 | 30 | 22 | -30 | [5 empty] | -10 | [13 empty] | -12 | 25 | -10 | [17 empty] | -10 |  | -1 | 39 |  |  |  | 30 |  |  | -60 |  | -1 |  |  |  |  | -1 |  |  | -30 | 79 |  |  | -30 |  | -15 | [5 empty] | -2 |  | -13
2.7 | CHS+ BASE RENDIDORA EN POLVO PARA PINTURA DE CAUCHO (1,25 KG ) | BR1,25 | 27 | 30 | -3 | 12 | [13 empty] | -1 | [7 empty] | -6 |  |  |  | -10 | 46 | [28 empty] | -2 |  |  |  | -12
2.8 | STYLOSA HIDROXIETIL (85 Gr) | EH85 | 0 | 400 | -400 | 425 |  |  |  | -14 |  |  |  | -50 |  |  |  | -10 | [7 empty] | -300 |  | -15 |  | -5 |  | -10 | 135 |  |  |  |  | -30 |  |  | 8 | [16 empty] | -100 | [13 empty] | -31 | [10 empty] | 51 | -54
2.9 | CHS-STYLOSA BLANCA TIPO "A". 50gr | SB50 | 0 | 50 | -50 | 61 | [9 empty] | -15 | 64 | -40 |  | -1 | 203 |  |  | -155 |  |  |  | -65 |  | -6 |  | -12 | [8 empty] | 130 | [5 empty] | 174 | [8 empty] | -10 |  | -300 |  |  |  |  | 2 | -33 |  |  |  |  | 212 |  |  | -150 |  | -56 | 8 | -11 | [6 empty] | 30 | -7 |  |  | 34 | -57
3 | MORTEROS Y CONCRETOS para la Construcción
3.1 | CHS+ PEGO PREMIUM GRIS - SACO 7 KG | PP7 | 0 | 0 | 0 | 0 | [12 empty] | 51 | -1 | [5 empty] | -50 | [10 empty] | 63 | [20 empty] | -63 | [8 empty] | 20 |  |  |  |  | -20
3.2 | CHS+ PEGO PREMIUM GRIS - SACO 10 KG | PP10 | 2 | 0 | 2 | 0 | [12 empty] | 41 | [6 empty] | -41 | [18 empty] | 40 | [12 empty] | -40 | [8 empty] | 20 |  |  |  |  | -20 | [6 empty] | 42 |  |  | -40
3.3 | CHS+ PEGO PREMIUM GRIS - SACO 15 KG | PP15 | 27 | 50 | -23 | 106 | [9 empty] | -50 |  |  | 69 |  |  |  |  | -5 |  | -50 |  | -10 | [8 empty] | 105 | [6 empty] | -16 |  |  |  | -10 | [9 empty] | -100 |  |  |  | -39 | 126 |  |  | -5 | 39 |  |  |  |  | -160 |  | -5 | 105 |  |  |  |  | -12 |  | -60 | [5 empty] | -1
3.4 | CHS+ PEGO PREMIUM BLANCO - SACO 15 KG | PPB15 | 0 | 50 | -50 | 39 | [14 empty] | 30 |  |  | -5 |  | -40 |  | -10 | [19 empty] | -10 | [11 empty] | -1 | [6 empty] | 42 |  |  |  |  | -20 |  | -6 | [7 empty] | -19
3.5 | CHS+ MEZCLILLA - SACO 7 KG | MZ7 | 0 | 50 | -50
3.6 | CHS-PEGA PLUSS - 15KG | PPL15 | 0 | 0 | 0 | 0 | [12 empty] | 60 | [6 empty] | -60 | [20 empty] | 24 | [10 empty] | -24 | [10 empty] | 19 |  |  | -19
3.7 | CHS-CONCRE-PLUS - 15 KG | CP15 | 6 | 0 | 6 | 9 | [27 empty] | -3
4 | OTROS PRODUCTOS:
4.1 | CHS+ CAL PREPARADA LIQUIDA (1 GALON) | CLP1 | 0 | 0 | 0 | 0 | [8 empty] | 10 | -10 | [15 empty] | -10 | 30 | [21 empty] | 30 |  |  | -50 | 40 | [14 empty] | -17 | [9 empty] | -23
4.2 | CHS+ CAL HIDRATADA- SACO 1KG | CH1 | 50 | 50 | 0 | 109 | [10 empty] | 102 | [8 empty] | -160 | [6 empty] | 1 |  | 53 | [22 empty] | -100 | [20 empty] | 155 |  |  | -160 |  |  | 50
4.3 | CHS+ CEMENTO BLANCO NACIONAL- SACO 1KG | CB1 | 100 | 50 | 50 | 175 |  |  |  | -15 | [5 empty] | -20 | [9 empty] | -106 | [7 empty] | -14 | 140 | [5 empty] | 62 |  |  | -10 | [11 empty] | -10 |  | -100 | [7 empty] | -16 |  |  | 26 |  |  | -60 |  | -15 |  |  |  |  | 120 |  |  | -157 | 7 | -7 | 100
4.4 | CHS+ YESO NACIONAL- SACO 1 KG | YN1 | 35 | 0 | 35 | 0 | [34 empty] | 1 | [37 empty] | 44 |  |  |  |  | -10
4.5 | CHS+ CEMENTO BLANCO NACIONAL- SACO 4,5KG | CB4,5 | 0 | 50 | -50 | [45 empty] | 20 | [6 empty] | -20

## INVENTARIO BOLSAS TERMINADA
INVENTARIO DE BOLSAS TERMINADAS
[6 empty] | DICIEMBRE, 2021 | 2022-01-06 |  | 2022-01-07 |  | 2022-01-08 |  | 2022-01-10 |  | 2022-01-11 |  | 2022-01-12 |  | 2022-01-13 |  | 2022-01-14 |  | 2022-01-17 |  | 2022-01-18 |  | 2022-01-19 |  | 2022-01-21 |  | 2022-01-22 |  | 2022-01-24 |  | 2022-01-25 |  | 2022-01-26 |  | 2022-01-27 |  | 2022-01-28 |  | 2022-01-31 |  | 2022-02-01 |  | 2022-02-02 |  | 2022-02-03 |  | 2022-02-04 |  | 2022-02-05 |  | 2022-02-07 |  | 2022-02-08 |  | 2022-02-09 |  | 2022-02-10 |  | 2022-02-11 |  | 2022-02-14 |  | 2022-02-15 |  | 2022-02-16 |  | 2022-02-17 |  | 2022-02-18 |  | 2022-02-21 |  | 2022-02-22 |  | 2022-02-23 |  | 2022-02-24 |  | 2022-02-25 |  | 2022-03-03 |  | 2022-03-04
Nro. | DESCRIPCION | CODIGO | INVENTARIO ACTUAL | INVENTARIO MINIMO | REPOSICION | VIENE DE: | Ingreso | Egreso | Ingreso | Egreso | Ingreso | Egreso | Ingreso | Egreso | Ingreso | Egreso | Ingreso | Egreso | Ingreso | Egreso | Ingreso | Egreso | Ingreso | Egreso | Ingreso | Egreso | Ingreso | Egreso | Ingreso | Egreso | Ingreso | Egreso | Ingreso | Egreso | Ingreso | Egreso | Ingreso | Egreso | Ingreso | Egreso | Ingreso | Egreso | Ingreso | Egreso | Ingreso | Egreso | Ingreso | Egreso | Ingreso | Egreso | Ingreso | Egreso | Ingreso | Egreso | Ingreso | Egreso | Ingreso | Egreso | Ingreso | Egreso | Ingreso | Egreso | Ingreso | Egreso | Ingreso | Egreso | Ingreso | Egreso | Ingreso | Egreso | Ingreso | Egreso | Ingreso | Egreso | Ingreso | Egreso | Ingreso | Egreso | Ingreso | Egreso | Ingreso | Egreso | Ingreso | Egreso | Ingreso | Egreso | Ingreso | Egreso | Ingreso | Egreso
1 | ADITIVOS E IMPERMEABILIZANTES para Concretos y Morteros
1.1 | BOLSAS FIBRA (MACRO Y MICRO) 1Kg |  | 1009 | 1000 | 9 | 2234 |  | 0 |  | 0 |  | 0 |  | 0 |  | 0 | -6 | 0 |  | 0 |  | 0 |  | 0 |  | 0 |  | 0 |  | 0 |  | 0 |  | 0 |  | 0 |  | 0 | -10 | -800 |  | 0 |  | 0 |  | 0 |  | 0 |  | 0 |  | 0 |  | 0 |  | 0 |  | 0 |  | 0 |  | 0 |  | 0 |  | 0 |  | 0 |  | 0 |  | 0 | -5 | -203 |  | 0 |  | 0 |  | 0 |  | 0 |  | 0 |  | 0 |  | -201 |  | 0
1.2 | BOLSAS DE IMPERMEABILIZANTE PLUS 450grs+120cc |  | 70 | 100 | -30 | 61 |  | 0 |  | 0 |  | 0 |  | 0 |  | 0 |  | 0 |  | 0 |  | 0 |  | 0 |  | 0 |  | 0 |  | 0 |  | 0 | 6 | -67 |  | 0 |  | 0 |  | 0 |  | 0 |  | 0 |  | 0 |  | 0 |  | 0 | 50 | 0 |  | 0 |  | 0 |  | 0 |  | 0 |  | 0 |  | 0 |  | 0 |  | 0 |  | 0 |  | 0 | 20 | 0 |  | 0 |  | 0 |  | 0 |  | 0 |  | 0 |  | 0 |  | 0 |  | 0 | 0
1.3 | BOLSAS DE PINTURA IMPERMEABLE EN POLVO 10 KG |  | 536 | 100 | 436 | 754 |  | 0 |  | 0 |  | 0 |  | 0 |  | 0 |  | 0 |  | 0 |  | -93 |  | 0 |  | 0 |  | 0 |  | 0 |  | 0 |  | 0 |  | 0 |  | 0 |  | 0 | 2 | 0 |  | 0 |  | 0 |  | 0 |  | 0 |  | 0 |  | 0 |  | 0 |  | -10 |  | -46 |  | 0 | 14 | 0 |  | 0 |  | 0 |  | 0 |  | 0 | 1 | -48 |  | 0 |  | 0 |  | 0 |  | 0 |  | 0 |  | -38 |  | 0 |  | 0 | 0
2 | ACABADOS SUPERFICIALES para Paredes y Techos
2.1 | BOLSAS DE TAPA GRIETA - 0,75 KG |  | 427 | 50 | 377 | 487 |  | 0 |  | 0 |  | 0 |  | 0 |  | -1 |  | 0 |  | 0 |  | 0 |  | 0 |  | -1 |  | 0 |  | 0 |  | 0 |  | 0 | -1 | -50 |  | 0 |  | 0 |  | 0 |  | 0 |  | 0 |  | 0 |  | 0 |  | 0 |  | 0 |  | 0 |  | 0 |  | -6 |  | 0 |  | 0 |  | 0 |  | 0 |  | -1 |  | 0 |  | 0 |  | 0 |  | 0 |  | 0 |  | 0 |  | 0 |  | 0 |  | 0 |  | 0 | 0
2.2 | BOLSAS DE PASTA 3KG |  | 318 | 100 | 218 | 191 |  | 0 |  | 0 |  | 0 |  | 0 |  | -1 | 180 | 0 |  | 0 |  | 0 |  | 0 |  | -78 |  | 0 |  | -1 |  | 0 |  | -42 | 25 | -8 |  | 0 |  | 0 |  | 0 |  | 0 |  | -27 |  | 0 |  | 0 |  | -26 |  | 0 |  | 0 |  | 0 |  | -16 |  | 0 | 231 | 0 |  | 0 |  | 0 |  | -51 | 45 | 0 |  | 0 |  | 0 |  | 0 |  | 0 |  | -53 |  | 0 |  | 0 |  | -51 |  | 0
2.3 | BOLSAS DE PASTA 8KG |  | 206 | 100 | 106 | 15 |  | 0 |  | 0 |  | 0 |  | 0 |  | -6 | 125 | 0 |  | 0 |  | 0 |  | 0 |  | -36 |  | 0 |  | -1 |  | 0 |  | -41 | -1 | -2 |  | 0 |  | 0 |  | 0 |  | 0 |  | -4 |  | 0 |  | 0 | 290 | -37 |  | 0 |  | 0 |  | 0 |  | -60 |  | 0 | 29 | 0 |  | 0 |  | 0 |  | 0 |  | 0 |  | 0 |  | 0 |  | 0 |  | 0 |  | -45 |  | 0 |  | 0 |  | -20 |  | 0
2.4 | BOLSAS ESTUCO GRIS 12KG |  | 13 | 100 | -87 | 0 |  | 0 |  | 0 |  | 0 |  | 0 |  | 0 | 238 | 0 |  | 0 |  | -56 |  | 0 |  | 0 |  | 0 |  | -3 |  | 0 |  | -7 | 2 | -35 |  | 0 |  | 0 |  | 0 |  | 0 |  | 0 |  | 0 |  | 0 |  | 0 |  | 0 |  | 0 |  | -35 |  | -14 |  | 0 |  | 0 |  | 0 |  | 0 |  | 0 |  | 0 |  | 0 |  | 0 |  | 0 |  | 0 |  | -49 |  | 0 |  | 0 |  | -28 |  | 0
2.5 | BOLSAS DE GRAFIADO - 6 KG |  | 263 | 50 | 213 | 313 |  | -29 |  | 0 |  | 0 |  | 0 |  | 0 |  | 0 |  | 0 |  | 0 |  | 0 |  | 0 |  | 0 |  | -21 |  | 0 |  | 0 |  | 0 |  | 0 |  | 0 |  | 0 |  | 0 |  | 0 |  | 0 |  | 0 |  | 0 |  | 0 |  | 0 |  | 0 |  | 0 |  | 0 |  | 0 |  | -1 |  | 0 |  | 0 | 1 | 0 |  | 0 |  | 0 |  | 0 |  | 0 |  | 0 |  | 0 |  | 0 |  | 0 |  | 0
2.6 | BOLSAS DE GRAFIADO 15KG |  | 183 | 50 | 133 | 397 |  | -22 |  | 0 |  | 0 |  | 0 |  | 0 |  | 0 |  | 0 |  | 0 |  | 0 |  | 0 |  | 0 |  | -25 |  | 0 |  | 0 |  | 0 |  | 0 |  | 0 |  | 0 |  | 0 |  | 0 |  | 0 |  | 0 |  | -39 |  | 0 |  | -30 |  | 0 |  | 0 |  | 0 |  | 0 |  | 1 |  | 0 |  | -79 | -20 | 0 |  | 0 |  | 0 |  | 0 |  | 0 |  | 0 |  | 0 |  | 0 |  | 0 |  | 0
2.7 | BOLSAS DE BASE RENDIDORA - 1,25 KG |  | 122 | 50 | 72 | 61 |  | 0 |  | 0 |  | 0 |  | 0 |  | 0 | 1 | 0 |  | 0 |  | 0 |  | 0 |  | 0 |  | 0 |  | 0 |  | 0 |  | -46 | 1 | 0 |  | 0 |  | 0 |  | 0 |  | 0 |  | 0 |  | 0 |  | 0 |  | 0 |  | 0 |  | 0 |  | 0 |  | 0 |  | 0 |  | 0 |  | 0 |  | 0 |  | 0 |  | 0 |  | 0 |  | 0 |  | 0 |  | 0 |  | 0 |  | 0 |  | 0 | 105 | 0 |  | 0
2.8 | BOLSAS DE ESTYLOSA - 85 GR |  | 410 | 300 | 110 | 0 |  | 0 |  | 0 |  | 0 |  | 0 |  | 0 |  | 0 |  | 0 |  | 0 |  | 0 |  | 0 |  | 0 | 599 | 0 |  | 0 |  | -135 | 2 | 0 |  | 0 |  | 0 |  | -8 |  | 0 |  | 0 |  | 0 |  | 0 |  | 0 |  | 0 |  | 0 |  | 0 |  | 0 |  | 0 |  | 0 |  | 0 |  | 0 |  | 0 | 3 | 0 |  | 0 |  | 0 |  | 0 |  | 0 |  | 0 |  | -51 |  | 0 |  | 0 |  | 0
2.9 | CHS-STYLOSA BLANCA TIPO "A". 50gr |  | 300 | 300 | 0 | 13 |  | 0 |  | 0 |  | 0 | 310 | 0 |  | 0 |  | -64 |  | 0 |  | -203 |  | 0 |  | 0 |  | 0 | 500 | 0 |  | 0 |  | 0 |  | 0 |  | 0 |  | 0 |  | -130 |  | 0 |  | 0 |  | -174 |  | 0 |  | 0 |  | 0 |  | 0 |  | 0 |  | 0 |  | 0 |  | -2 |  | 0 |  | 0 |  | -212 |  | 0 |  | 0 |  | -8 |  | 0 |  | 0 |  | 0 |  | -30 |  | 0 | 334 | -34 |  | 0
3 | MORTEROS Y CONCRETOS para la Construcción
3.1 | BOLSAS DE PEGO GRIS - 7 KG |  | 526 | 100 | 426 | 660 |  | 0 |  | 0 |  | 0 |  | 0 |  | 0 |  | 0 |  | -51 |  | 0 |  | 0 |  | 0 |  | 0 |  | 0 |  | 0 |  | 0 |  | 0 |  | -63 |  | 0 |  | 0 |  | 0 |  | 0 |  | 0 |  | 0 |  | 0 |  | 0 |  | 0 |  | 0 |  | 0 |  | 0 |  | 0 |  | 0 |  | -20 |  | 0 |  | 0 |  | 0 |  | 0 |  | 0 |  | 0 |  | 0 |  | 0 |  | 0 |  | 0 |  | 0
3.2 | BOLSAS DE PEGO GRIS- 10KG |  | 383 | 100 | 283 | 506 |  | 0 |  | 0 |  | 0 |  | 0 |  | 0 | 15 | 0 |  | -41 |  | 0 |  | 0 |  | 0 |  | 0 |  | 0 |  | 0 |  | 0 |  | 0 |  | 0 |  | 0 |  | 0 |  | 0 |  | -40 |  | 0 |  | 0 | 5 | 0 |  | 0 |  | 0 |  | 0 |  | 0 |  | 0 |  | 0 |  | 0 |  | -20 |  | 0 |  | 0 |  | 0 |  | 0 |  | 0 |  | -42 |  | 0 |  | 0 |  | 0 |  | 0 |  | 0
3.3 | BOLSAS DE PEGO GRIS- 15KG |  | 1000 | 300 | 700 | 987 |  | 0 |  | 0 |  | 0 |  | 0 |  | 0 | 19 | 0 |  | -69 |  | 0 |  | 0 |  | 0 |  | 0 | 50 | 0 |  | 0 | 450 | 0 |  | 0 |  | -105 |  | 0 | -1 | 0 |  | 0 |  | 0 |  | 0 |  | 0 |  | 0 |  | 0 |  | 0 |  | 0 |  | 0 |  | 0 |  | -126 |  | 0 |  | -45 |  | 0 |  | 0 |  | 0 |  | -105 |  | 0 |  | 0 |  | 0 |  | 0 |  | 0 |  | 0 |  | 0
3.4 | BOLSAS DE PEGO BLANCO- 15KG |  | 1245 | 300 | 945 | 987 |  | 0 |  | 0 |  | 0 |  | 0 |  | 0 | 19 | 0 |  | 0 |  | -30 |  | 0 |  | 0 |  | 0 |  | 0 |  | 0 | 311 | 0 |  | 0 |  | 0 |  | 0 |  | 0 |  | 0 |  | 0 |  | 0 |  | 0 |  | 0 |  | 0 |  | 0 |  | 0 |  | 0 |  | 0 |  | 0 |  | 0 |  | -42 |  | 0 |  | 0 |  | 0 |  | 0 |  | 0 |  | 0 |  | 0 |  | 0 |  | 0 |  | 0 |  | 0
3.5 | BOLSAS DE MEZCLILLA- 7KG |  | 28 | 20 | 8 | 40 |  | 0 |  | 0 |  | 0 |  | 0 |  | 0 |  | 0 |  | 0 |  | 0 |  | 0 |  | 0 |  | 0 |  | 0 |  | 0 | -12 | 0 |  | 0 |  | 0 |  | 0 |  | 0 |  | 0 |  | 0 |  | 0 |  | 0 |  | 0 |  | 0 |  | 0 |  | 0 |  | 0 |  | 0 |  | 0 |  | 0 |  | 0 |  | 0 |  | 0 |  | 0 |  | 0 |  | 0 |  | 0 |  | 0 |  | 0 |  | 0 |  | 0 |  | 0
3.6 | CHS-PEGA PLUSS - 15KG |  | 450 | 100 | 350 | 522 |  | 0 |  | 0 |  | 0 |  | 0 |  | 0 |  | 0 |  | -60 |  | 0 |  | 0 |  | 0 |  | 0 |  | 0 |  | 0 |  | 0 |  | 0 |  | 0 |  | 0 |  | 0 |  | 0 |  | 0 |  | -24 |  | 0 | 30 | 0 |  | 0 |  | 0 |  | 0 |  | 0 |  | 0 |  | 0 |  | 0 |  | 0 |  | -19 | 1 | 0 |  | 0 |  | 0 |  | 0 |  | 0 |  | 0 |  | 0 |  | 0 |  | 0 |  | 0
3.7 | CHS-CONCRE-PLUS - 15 KG |  | 157 | 50 | 107 | 170 |  | 0 |  | 0 |  | 0 |  | 0 |  | 0 | 27 | 0 |  | 0 |  | 0 |  | 0 |  | 0 |  | 0 |  | 0 |  | 0 |  | 0 |  | 0 |  | 0 |  | 0 |  | 0 | -30 | 0 |  | 0 |  | 0 |  | 0 |  | 0 |  | 0 |  | 0 |  | 0 | -10 | 0 |  | 0 |  | 0 |  | 0 |  | 0 |  | 0 |  | 0 |  | 0 |  | 0 |  | 0 |  | 0 |  | 0 |  | 0 |  | 0 |  | 0 |  | 0
4 | OTROS PRODUCTOS:
4.1 | BOLSAS DE CAL LIQUIDA - 1 GAL |  | 147 | 100 | 47 | 141 |  | 0 |  | 0 |  | 0 |  | 0 |  | -10 |  | 0 |  | 0 |  | 0 |  | 0 |  | 0 |  | 0 |  | 0 |  | 0 |  | -30 |  | 0 |  | 0 |  | 0 | 3 | 0 |  | 0 |  | 0 |  | 0 |  | 0 |  | 0 |  | 0 |  | -30 |  | 0 | -3 | -40 |  | 0 |  | 0 |  | 0 |  | 0 |  | 0 |  | 0 | 116 | 0 |  | 0 |  | 0 |  | 0 |  | 0 |  | 0 |  | 0 |  | 0 |  | 0
4.2 | BOLSAS DE CAL - 1 KG |  | 1191 | 200 | 991 | 1520 |  | 0 |  | 0 |  | 0 |  | 0 |  | 0 | 23 | -102 |  | 0 |  | 0 |  | 0 |  | 0 |  | 0 |  | 0 |  | 0 |  | -1 |  | -53 |  | 0 |  | 0 | 5 | 0 |  | 0 |  | 0 |  | 0 |  | 0 |  | 0 |  | 0 |  | 0 |  | 0 | -1 | 0 |  | 0 |  | 0 |  | 0 |  | 0 |  | 0 |  | 0 | 5 | 0 |  | 0 |  | 0 |  | -155 |  | 0 |  | 0 |  | -50 |  | 0 |  | 0
4.3 | BOLSAS DE CEMENTO BLANCO - 1 KG |  | 484 | 200 | 284 | 933 |  | 0 |  | 0 |  | 0 |  | 0 |  | 0 | 4 | 0 |  | 0 |  | 0 |  | 0 |  | 0 |  | 0 |  | 0 |  | 0 |  | 0 |  | -140 |  | 0 |  | 0 |  | -62 |  | 0 |  | 0 |  | 0 |  | 0 | 1 | 0 |  | 0 |  | 0 |  | 0 | 1 | 0 |  | 0 |  | 0 |  | 0 |  | 0 |  | -26 |  | 0 |  | 0 |  | 0 |  | 0 |  | -120 |  | 0 |  | -7 |  | -100 |  | 0 |  | 0
4.4 | BOLSAS DE YESO - 1 KG |  | 711 | 100 | 611 | 734 |  | 0 |  | 0 |  | 0 |  | 0 |  | 0 |  | 0 |  | 0 |  | 0 |  | 0 |  | 0 |  | 0 |  | 0 |  | 0 |  | 0 |  | 0 |  | 0 |  | 0 | 22 | -1 |  | 0 |  | 0 |  | 0 |  | 0 |  | 0 |  | 0 |  | 0 |  | 0 |  | 0 |  | 0 |  | 0 |  | 0 |  | 0 |  | 0 |  | 0 |  | 0 |  | 0 |  | 0 |  | -44 |  | 0 |  | 0 |  | 0 |  | 0 |  | 0
4.5 | CHS+ CEMENTO BLANCO NACIONAL- SACO 4,5KG |  | 19 | 50 | -31 | 39 |  | 0 |  | 0 |  | 0 |  | 0 |  | 0 |  | 0 |  | 0 |  | 0 |  | 0 |  | 0 |  | 0 |  | 0 |  | 0 |  | 0 |  | 0 |  | 0 |  | 0 |  | 0 |  | 0 |  | 0 |  | 0 |  | 0 |  | -20 |  | 0 |  | 0 |  | 0 |  | 0 |  | 0 |  | 0 |  | 0 |  | 0 |  | 0 |  | 0 |  | 0 |  | 0 |  | 0 |  | 0 |  | 0 |  | 0 |  | 0 |  | 0 |  | 0
25

## INVENTARIO DE ESI
INVENTARIO DE ALMACEN DE EQUIPOS DE SEGURIDAD INDUSTRIAL EN PLANTA | [6 empty] | INVENTARIO EN PLANTA ENTREGADOS, EQUIPOS DE SEGURIDAD INDUSTRIAL
Nro. | CODIGO | DESCRIPCION | MARCA | COLOR | CONDICION | INVENTARIO ACTUAL | Nro. | CODIGO | DESCRIPCION | MARCA | COLOR | CONDICION | INVENTARIO ACTUAL
1 | AESIP-A-CS | CASCO DE SEGURIDAD | TOTAL | VERDE | NUEVOS 100% | 2 | 1 | IPEESI-CS | CASCOS DE SEGURIDAD TOTAL | TOTAL | VERDE | NUEVOS 100% | 5
2 | AESIP-B-BD | BRAGA DESECHABLE | TRUPER | BLANCO | NUEVOS 100% | 3 | 2 | IPEESI-CS | CASCOS DE SEGURIDAD | TUMA | GRIS | USADO 80% | 1
3 | AESIP-B-BT | BRAGA DE TELA | CHS+ | MORADO | NUEVO 100% | 1 | 3 | IPEESI-CS | CASCOS DE SEGURIDAD |  | BLANCO | USADOS 80% | 2
4 | AESIP-B-CL | CAMISA MANGA LARGA | CHS+ | GRIS | NUEVO 100% | 1 | 4 | IPEESI-DT | DELANTALES DE TELA | CHS+ | GRIS | NUEVOS 100% | 8
5 | AESIP-C-MA | MASCARILLA ANTIPOLVO CON 1(UN) FILTRO | GENERICA | AZUL | USADO 70% | 1 | 5 | IPEESI-MA | MASCARILLA ANTIPOLVO CON 2(DOS) FILTRO | M3 | GRIS | NUEVOS 100% | 2
6 | AESIP-C-MA | MASCARILLA ANTIPOLVO CON 1(UN) FILTRO | PRETUL | NEGRO | USADO 70% | 1 | 6 | IPEESI-MA | MASCARILLA ANTIPOLVO CON 2(DOS) FILTRO | DRAGER X-PLORE 3300 | GRIS | USADO 75% | 1
7 | AESIP-C-LS | LENTES DE SEGURIDAD - MONOLENTES | GENERICA | TRANSPARENTES | USADO 70% | 5 | 7 | IPEESI-TN | GUANTES PVC | PVC | ROJO | USADOS 75% | 2
8 | AESIP-C-PA | PROTECTORES AUDITIVOS | PERSONNA | AZUL | NUEVO 100% | 2 | 8 | IPEESI-FC | FRANELAS CHS+ | CHS+ | NEGRO | NUEVOS 100% | 6
9 | AESIP-D-CM | CARTUCHO DE MASCARILLA ANTI-POLVO | PRETUL | NEGRO | NUEVO 100% | 1 | 9 | IPEESI-GT | GUANTES DE TELA - LATEX | LIGHT FLEX | VERDE/AMARRILLO | NUEVOS 100% | 1
10 | AESIP-C-BS | BOTAS DE SEGURIDAD - TALLA 39 | SAGA | MARRONES | NUEVO 100% | 1 | 10 | IPEESI-CL | CAMISAS MANGA LARGA | CHS+ | GRIS | USADO 75% | 2
11 | AESIP-D-DT | DELANTALES DE TELA | CHS+ | GRIS | NUEVO 100% | 1 | 11 | IPEESI-BS | BOTAS DE SEGURIDAD TALLA "40,41,44" | SAGA | MARRONES | NUEVOS 100% | 5
12 | AESIP-D-MG | MEMBRANAS DE GOMA ESPUMA PARA FITROS DE POLVO UND. | PROLIFE | GRIS | NUEVO 100% | 2 | 12 | IPEESI-LS | LENTES DE SEGURIDAD - MONOLENTES | GENERICO | TRANSPARENTES | USADOS 50% | 6
13 | AESIP-D-MF | MEMBRANAS DE FELPUDO COMPRIMIDO PARA FITROS DE POLVO UND. | PROLIFE | BLANCO | NUEVO 100% | 36 | 13 | IPEESI-PA | PROTECTORES AUDITIVOS | PERSONNA | AZUL | NUEVOS 100% | 12
14 | AESIP-D-GT | GUANTES DE TELA CON LATEX | LIGHT FLEX | VERDE / AMARRILLO | NUEVO 100% | 2 | 14 | IPEESI-TC | TAPABOCAS CHS+ | CHS+ | NEGRO/AZUL/VERDE | NUEVOS 100% | 12
15 | AESIP-D-CC | FRANELA CHS+ TALLA "S" | CHS+ | NEGRO | NUEVO 100% | 1 | 15 | IPEESI-GP | TAPABOCAS NEGROS | CHS+ | NEGRO | NUEVOS 100% | 5
16 | AESIP-D-TC | TAPABOCAS CHS+ | CHS+ | NEGRO/AZUL/VERDE | NUEVO 100% | 1 | 16
17 | AESIP-C-TN | TAPABOCAS NEGROS | CHS+ | NEGRO | NUEVO 100% | 0 | 17
18 | [6 empty] | 18
19 | [6 empty] | 19
NOTA: CODIGO= XXXXX-X-XX = ALMACEN DE EQUIPO DE SEGURIDAD INDUSTRIAL - UBICACIÓN (A,B,C Y D...) - EQUIPO (LENTES DE SEGURIDAD) | [6 empty] | NOTA: CODIGO= XXX-XX =INVENTARIO EN PLANTA ENTREGADOS DE EQUIPOS DE SEGURIDAD INDUSTRIAL-EQUIPO (CASCOS C)
AESIP
A
CS-Cascos de seguridad
B-Braga desechables
B-bragas de tela
CL-Camisa manga larga
B
C
D
MA- Mascarilla anti-polvo 1 cartucho.
MA- Mascarilla anti-polvo 1 cartucho.
L- Lentes de seguridad
PA-Protectores auditivos
BS- Botas de seguridad
DT- Delantales de tela
GT- Guantes de tela
FC- Franela chs+-
TC- Tapabocas chs+
TN+Tapabocas negros
CM+Cartuchos de mascarilla

## INVENTARIO CRUZ ROJA
INVENTARIO DE CRUZ ROJA
Nro. | CODIGO | DESCRIPCION | MARCA | COLOR | INVENTARIO ACTUAL
1 | AESI-CR | ESTANTE DE CRUZ ROJA |  |  | 0
2 | AESI-GQ | GUANTES QUIRURGICOS |  |  | 0
3 | AESI-GS | GASAS |  |  | 0
4 | AESI-BD | BENDAS |  |  | 0
5 | AESI-AD | ADHESIVO |  |  | 0
6 | AESI-AO | AGUA OXIGENADA |  |  | 0
7 | AESI-GX | GERDEX
8 | EASI-AC | ACETAMINOFEN TABLETAS |  |  | 0
9 | EASI-IB | IBUPROFENO TABLETAS
10 | AESI-RN | RANITIDINA TABLETAS |  |  | 0
11 | AESI-LR | LORATADINA TABLETAS |  |  | 0
12 | AESI-AX | ANTUX JBE |  |  | 0
13 | AESI-IY | INYECTADORAS ( 3CC- 5CC-20CC) |  |  | 0
14 | AESI-SC | SCALP ADULTO |  |  | 0
15 | AESI-AG | ANALGESICO AMP
16 | EASI-RNA | RANITIDINA AMP |  |  | 0
17 | EASI-IB | LIDOCAINA 2% AMP
18 | AESI-SL | SOL 0,9% |  |  | 0
19 | AESI-YD | YODO
20 | EASI-HS | CROMICO #3 |  |  | 0
21 | EASI-EX | EXTINTOR DE POLVO QUIMICO SECO |  | ROJO | 1

## INVENTARIO DE H.E.P
INVENTARIO DE HERRAMIENTAS Y EQUIPOS DE PRODUCCION
DATO: XXX-XXX-XX CODIGO= HERRAMIENTAS Y EQUIPOS DE PRODUCCION-UBICACIÓN (AREA)-HERRAMIENTA Ò EQUIPO
Nro. | CODIGO | DESCRIPCION | OPERATIVIDAD | INVENTARIO ACTUAL
1 | HEP-AMP | 1. AREA DE ALMACEN DE MATERIAS PRIMAS
2 | HEP-AMP | 1.1 AREA DE ALMACEN DE MATERIAS PRIMAS EN SACOS
3 | HEP-AMPS-PM | PALETAS DE MADERAS | SI | 12
4 | HEP-AMPS-AE | ALMACEN DE ESTILOSA | SI | 1
5 | HEP-AMPS-CP | CESTAS PLASTICAS | SI | 5
6 | HEP-AMPS-CT | CARRETILLAS | SI | 2
7 | HEP-AMPS-CD | CARRUCHAS DOS RUEDAS DE GOMAS | SI | 2
8 | HEP-AMPS-P | PALAS | SI
9 | HEP-AMPS-CM | CESTAS PLASTICAS DE MATERIAS PRIMAS | SI | 15
10 | HEP-AMPS-EC | EQUIPO CERNIDOR DE MATERIAS PRIMAS | SI | 1
11 | HEP-AMPSL | 1.2AREA DE ALMACEN DE MATERIAS PRIMAS EN SILOS
12 | HEP-AMPS-MP1 | ALMACENAMIENTO DE MATERIAS PRIMAS SILO 1 | SI | 1
13 | HEP-AMPS-MP2 | ALMACENAMIENTO DE MATERIAS PRIMAS SILO 2 | SI | 1
14 | HEP-AMPS-MP3 | ALMACENAMIENTO DE MATERIAS PRIMAS SILO 3 | SI | 1
15 | HEP-AMPS-MP4/5 | ALMACENAMIENTO DE MATERIAS PRIMAS SILO 4/5 | SI | 1
16 | HEP-AMPS-MP6/7 | ALMACENAMIENTO DE MATERIAS PRIMAS SILO 6/7 | SI | 1
17 | HEP-AMP-EC | ELEVADOR CANGLION | SI | 1
18 | HEP-AMP-PD1 | PIPA DE AREA DE DOSIFICACION 1 GRAVA | SI | 1
19 | HEP-AMP-PD2 | PIPA DE AREA DE DOSIFICACION SACOS | SI | 1
20 | HEP-AMP-M1 | MOLINO 1 | SI | 1
21 | HEP-AMP-M2 | MOLINO 2 | SI | 1
22 | HEP-AMP-CM | CERNIDORA MEDIANA | SI | 1
23 | HEP-ATH | 2. AREA DE TALLER Y HERRAMIENTAS |  | 0
24 | HEP-ATH-MT | MESA DE TALLER | SI | 1
25 | HEP-ATH-CH | CAJA DE HERRAMIENTAS CON SEGURO METALICO | SI | 1
26 | HEP-ATH-CP | CABEZAL DE CEPILLO | SI | 1
27 | HEP-ATH-MG | MARTILLO DE GOMA | SI | 1
28 | HEP-ATH-DP | DESTORNILLADOR DE PALETA | SI | 1
29 | HEP-ATH-DE | DESTORNILLADOR ESTRIAS | SI | 1
30 | HEP-ATH-EM | ESPATULA DE METAL | SI | 1
31 | HEP-ATH-TG | TIJERA GANDE DE METAL | SI | 1
32 | HEP-ATH-PP | PIQUETA PEQUEÑA | SI | 1
33 | HEP-ATH-AP | ALICATE PEQUEÑO | SI | 1
34 | HEP-ATH-CE | CORTA EXACTO DE PLASTICO | SI | 1
35 | HEP-ATH-B2 | BROCHA DE 2" | SI | 1
36 | HEP-ATH-LC | LAPIZ DE COLOR | SI | 1
37 | HEP-ATH-LL | LLAVE | SI | 1
38 | HEP-AME | 3. AREA DE MEZCLADO Y EMPAQUE
39 | HEP-AME-MZ | MEZCLADORA | SI | 1
40 | HEP-AME-EA | EMPACADORA A ALTO PESO-POLVO | SI | 1
41 | HEP-AME-SA | SELLADORA AUXILIAR | SI | 1
42 | HEP-AME-ES | ESCALERA | SI | 1
43 | HEP-AME-MA | MESA DE AREA MEZCLADO Y EMPAQUE | SI | 1
44 | HEP-AME-BQ | BANQUITO | SI | 1
45 | HEP-AME-EM | EMPACADORA MEDIANO PESO-POLVO | SI | 1
46 | HEP-AME-EB | EMPACADORA BAJO PESO-POLVO | SI | 1
47 | HEP-AME-EL | EMPACADORA LIQUIDOS | SI | 1
48 | HEP-ALLP- | 4. AREA DE LLENADO DE PLASTIFICANTE EN BOLSAS
49 | HEP-ALLP- | MESA DE AREA DE LLENADO DE PLASTIFICANTE | SI | 1
50 | HEP-ALLP- EG | EMBUDO GRANDE (GENERAL) | SI | 1
51 | HEP-ALLP-SP | SELLADORA PEQUEÑA (GENERAL) | SI | 1
52 | HEP-ALLP-CP | COLADOR PEQUEÑO (GENERAL) | SI | 1
53 | HEP-ALLP-MP | MEDIDA DE PLASTIFICANTE 120CC (GENERAL) | SI | 1
54 | HEP-ALLP-MP6 | MEDIDA DE PLASTIFICANTE 60CC (GENERAL) | SI | 1
55 | HEP-ALLP-EM | EMBUDO DE MILILITROS (GENERAL) | SI | 1
56 | HEP-ALLP-PP | PESO PEQUEÑO (GENERAL) | SI | 1
57 | HEP-ABT | 5. ALMACEN DE BOLSAS TERMINADAS |  | 0
58 | HEP-ABT-LG | LOCKER GRANDE | SI | 1
59 | HEP-ABT-L1 | LOCKER 1 | SI | 1
60 | HEP-ABT-L2 | LOCKER 2 | SI | 1
61 | HEP-ABT-CB | CESTAS PLASTICAS DE ALMACEN DE BOLSAS TERMINADAS | SI | 1
62 | EP-APT | ALMACEN DE PRODUCTOS TERMINADOS
63 | HEP-APT-PA1 | PIPA DE ALMACEN DE PRODUCTOS TERMINADOS1 | SI | 1
64 | HEP-APT-PA2 | PIPA DE ALMACEN DE PRODUCTOS TERMINADOS2 | SI | 1
65 | HEP-APT-EA | ESTANTE DE ALMACEN DE PRODUCTOS TERMINADOS | SI | 1
66 | HEP-APT-CP | CESTAS PLASTICAS DE ALMACEN | SI | 5
67 | HEP-APT-PM | PALETAS DE MADERA | SI | 7
68 |  |  |  | 0
69 |  |  |  | 0
70 |  |  |  | 0
71 |  |  |  | 0
HERRAMIENTAS DE PRODUCCION DE OPERADOR
1 | HPO-TPP-CH | CAJA DE HERRAMIENTAS CON SEGURO METALICO | SI | 1
2 | HPO-CH-CC | CABEZAL DE CEPILLO | SI | 1
3 | HPO-CH-MG | MARTILLO DE GOMA | SI | 1
4 | HPO-CH-DP | DESTORNILLADOR DE PALETA | SI | 1
5 | HPO-CH-DE | DESTORNILLADOR ESTRIAS | SI | 1
6 | HPO-CH-EM | ESPATULA DE METAL | SI | 1
7 | HPO-CH-TGM | TIJERA GANDE DE METAL | SI | 1
8 | HPO-CH-PP | PIQUETA PEQUEÑA | SI | 1
9 | HPO-CH-AP | ALICATE PEQUEÑO | SI | 1
10 | HPO-CH-CEP | CORTA EXACTO DE PLASTICO | SI | 1
11 | HPO-CH-B2 | BROCHA DE 2" | SI | 1
12 | HPO-CH-LC | LAPIZ DE COLOR | SI | 1
13 | HPO-CH-LL | LLAVE | SI | 1
14 | HPO-CH- |  |  | 1

## INVENTARIO H.P
INVENTARIO DE HERRAMIENTAS DE PLANTA
Nro. | CODIGO | DESCRIPCION | INVENTARIO ACTUAL | OPERATIVIDAD | INVENTARIO ACTUAL
1 | EP-AL-MECL | MAQUINA EMPACADORA DEL CAL LIQUIDA | 1 | SI | 0
2 | EP-AL-MEL1 | MAQUINA EMPACADORA DE LIQUIDOS | 1 | NO | 0
3 | EP-AL-MEL1 | MAQUINA EMPACADORA DE LIQUIDOS | 1 | NO | 0
4 | EP-AL-MSL20 | MAQUINA SELLADORA DE LIQUIDOS 20cm | 1 | NO | 0
5 | EP-AL-MECH | MAQUINA EMPACADORA DE CHUPIS | 1 | NO | 0
6 | EP-AP-MEPBP | MAQUINA EMPACADORA DE SUPER PLASTIFICANTE | 1 | SI | 0
7 | EP-AP-MEPMP | MAQUINA EMPACADORA DE POLVO DE BAJO PESO | 1 | SI | 0
8 | EP-AP-MEPAP | MAQUINA EMPACADORA DE POLVO MEDIANO PESO | 1 | SI | 0
9 | EP-AP-MSP50 | MAQUINA EMPACADORA DE POLVO DE ALTO PESO | 1 | SI | 0
10 | EP-AP-MSM | MAQUINA SELLADORA DEL POLVO 50cm | 1 | SI | 0
11 | EP-AP-MSM | MAQUINA SELLADORA MANUAL | 1 | SI | 0
12 | EP-AP-PDP | PESO DIGITAL (PEQ) | 2 | SI | 0
13 | EP-AM-TMP | TROMPO MEZCLADOR PEQUEÑO | 1 | SI | 0
14 | EP-AM-TMG | TROMPO MEZCLADOR GRANDE | 1 | SI | 0
15 | EP-AM-SAAG | SILOS PARA ALMACENAMIENTO DE ARENA Y GRAVA | 3 | SI | 0
16 | EP-AM-MC | MAQUINA CERNIDORA | 1 | SI | 0
17 | EP-AM-EM | ESCALERA MOVIL | 1 | SI | 0
18 | EP-ALS-EEP | ESCRITORIO DE PASAJE Y EMBAJE | 1 | SI | 0
19 | EP-AL-SO1 | SILLA OPERADOR 1 | 1 | SI | 0
20 | EP-AL-SO2 | SILLA OPERADOR 2 | 1 | SI | 0
21 | EP-AL-SO3 | SILLA OPERADOR 3 | 1 | SI | 0
22 | EP-AP-SAP | SILO PORTATIL DE ALMACENAMIENTO | 0 | 0
23 | EP-AA-BAP | BALANZA DE ALTO PESO DIGITAL | 1 | SI
24