## FORMULA 08-04-22 (2)
FORMULACION DE PRODUCTOS TERMINADOS
| 2022-04-08 |  | TROMPO |  |  |  |  | PUESTA A PUNTO- DOSIF-MEZCLA-CERNIDO-EMPACADO-ALMACEN-MANTTO. |  | 7.5
| PRODUCTO TERMINADO | MATERIAS PRIMAS | UND. | CANT. | KG/TROMPO | CANT. LOTE. |  | PROD/2PER.-8HRS | PROM-HR/2PER.
1 | MT100-MACROFIBRA TEREFTALATO (100gr) | 1) MT-Macro fibra tereftalato | Kg | 10 | 10 | MT100-100 Und |  | 1600 | 213.3333
2 | MP100-MICROFIBRA DE POLIPROPILENO (100gr) | 1) MP-Micro fibra polipropileno | Kg | 10 | 10 | MP100-100 Und |  | 1600 | 213.3333
3 | PP-PASTA EN POLVO PLUS | 1) CH-Cal hidratada en polvo | Kg | 40 | 75.185 | TG750-0,75KG= | 100.2467 | 701.7267 | 93.56356
|  | 2) DL-Dolomita micronizada | Kg | 15
|  | 3) CG-Cemento Gris | Kg | 20 |  | PP3-3KG= | 25.06167 | 250.6167 | 33.41556
|  | 4) SB-Estilosa Hidroxietil blanca | Kg | 0.185
|  | 5) SP-Superplastificante | cc | 60 |  | PP8-8KG= | 9.398125 | 93.98125 | 12.53083
4 | GP-GRAFIADO EN POLVO | 1) MA-MicroArena | Kg | 40 | 119.15
|  | 2) TR-Tierra Roja | Kg | 10
|  | 3) DL-Dolomita Micronizada | Kg | 10 |  | GP6-6KG= | 19.85833 | 337.5917 | 45.01222
|  | 4) CG-Cemento Gris | Kg | 23
|  | 5) SB-Stylosa Hidroxietil Blanca | Kg | 0.15
|  | 6) PM-Polvo de Marmol | Kg | 4
|  | 7) MP-Micro Polvo | Kg | 16 |  | GP15-15KG= | 7.943333 | 135.0367 | 18.00489
|  | 8) GV-Grava Roja Nro. 0 | Kg | 16
5 | PP- PEGO PREMIUM GRIS | 1) MA-MicroArena | Kg | 40 | 103.12 | PP7-7KG= | 14.73143 | 294.6286 | 39.28381
|  | 2) TR-Tierra Roja | Kg | 10
|  | 3) DL-Dolomita Micronizada | Kg | 10
|  | 4) CG-Cemento Gris | Kg | 23 |  | PP10- 10KG= | 10.312 | 206.24 | 27.49867
|  | 5) SB-Stylosa Hidroxietil Blanca | Kg | 0.12
|  | 6) PM-Polvo de Marmol | Kg | 4 |  | PP15- 15KG= | 6.874667 | 137.4933 | 18.33244
|  | 7) MP-Micro Polvo | Kg | 16
6 | PPB- PEGO BLANCO PREMIUM | 1) MA-MicroArena | Kg | 40 | 103.12 |  |  | 137.4933 | 18.33244
|  | 2) TR-Tierra Roja | Kg | 10
|  | 3) DL-Dolomita Micronizada | Kg | 10
|  | 4) CBP-Cemento Blanco Preparado | Kg | 23 |  | PPB15- 15KG= | 6.874667
|  | 5) SB-Stylosa Hidroxietil Blanca | Kg | 0.12
|  | 6) PM-Polvo de Marmol | Kg | 4
|  | 7) MP-Micro Polvo | Kg | 16
7 | MZ- MEZCLILLA PREMIUM | 1) MA-MicroArena | Kg | 40 | 103.1 |  |  | 294.5714 | 39.27619
|  | 2) TR-Tierra Roja | Kg | 10
|  | 3) DL-Dolomita Micronizada | Kg | 10 |  | MZ7-7KG= | 14.72857
|  | 4) CG-Cemento Gris | Kg | 23
|  | 5) SB-Stylosa Hidroxietil Blanca | Kg | 0.1
|  | 6) PM-Polvo de Marmol | Kg | 4
|  | 7) MP-Micro Polvo | Kg | 16
8 | PPL- PEGA PLUS 15KG | 1) MA- MicroArena | Kg | 40 | 105 |  |  | 196 | 26.13333
|  | 2) CG- Cemento Gris | Kg | 20 |  | PPL15-15KG= | 7
|  | 3) PV- Polvillo | Kg | 45
9 | CP-CONCRE PLUS 15KG | 1) MA- MicroArena | Kg | 35 | 95.1 |  |  | 177.52 | 23.66933
|  | 2) PF- Piedra picada Fina | Kg | 40 |  | CP15-15KG= | 6.34
|  | 3) MT- Macro fibra tereftalato | Kg | 0.1
|  | 4) CG- Cemento Gris | Kg | 20
10 | EH-STYLOSA HIDROXIETIL (85 Gr) | EH- Stylosa amarilla Maracaibo | Kg | 10 | 10 | EH85-85Gr= | 117.6471 | 720 | 96
11 | SB-STYLOSA BLANCA TIPO "A" (50 Gr) | SB- Stylosa BLANCA TIPO "A" | Kg | 10 | 10 | SB50-50Gr= | 200 | 720 | 96
12 |  | 1) DL- Dolomita micronizada | Kg | 50 | 56.25 | BR1,25- 1,25KG= | 45 | 640 | 85.33333
| BR-BASE RENDIDORA PARA PINTURA EN POLVO (1,25 Kg) | 2) PK- Pint Klot | Kg | 6
|  | 3) SB- Stylosa Hidroxietil Blanca | Kg | 0.25
13 | CBP-CEMENTO BLANCO PREPARADO 1KG | 1) CB- Cemento Blanco | Kg | 40 | 90 |  |  | 640 | 85.33333
|  | 2) CG- Cemento Gris | Kg | 20 |  | CB1-1KG= | 90
|  | 3) CH- Cal hidratada en polvo | Kg | 30
14 | YN-YESO NACIONAL DE 1 KG | 1) YN- Yeso Nacional | Kg | 30 | 30 | YN1-1KG= | 30 | 640 | 85.33333
15 | CH-CAL HIDRATADA 1kg | 2) CH- Cal hidratada en polvo | Kg | 20 | 20 | CH1-1KG= | 20 | 640 | 85.33333
16 | CLP-CAL HIDRATADA LIQUIDA | 1) CH- Cal hidratada en polvo | Kg | 20 | 50 | CLP1- 5KG= | 10 | 160 | 21.33333
|  | 2) H2O-AGUA | Lt | 30
17 | TI-TALCO INDUSTRIAL | 1) DL- Dolomita micronizada | Kg | 25 | 25 | TI5-5KG= | 5 | 640 | 85.33333
18 | IP-IMPERMEABILIZANTE EN POLVO PLUS (120CC + 450Gr) | 1) IPP- Impermeabilizante en polvo preparado | Kg | 25 | 30.1 | IP450- 0,45KG= |  | 640 | 85.33333
|  | 2) CG- Cemento Gris | Kg | 5 |  |  | 66.88889
|  | 3) SB- Stylosa Hidroxietil Blanca | Kg | 0.1
19 | PIP-PINTURA IMPERMEABLE PARA CONCRETOS (10KG) | 1) CH- Cal hidratada en polvo | Kg | 18 | 92.75 |  |  | 166.95 | 22.26
| TAPA GRIETA - 0,75KG | 2) CG- Cemento Gris | Kg | 55
|  | 3) PM- Polvo de Marmol | Kg | 14 |  | PIP10- 10KG= | 9.275
|  | 4) MP- Micro Polvo | Kg | 4
|  | 5) IPP- Impermeabilizante en Polvo | Kg | 1.5
|  | 6) SB- Stylosa Hidroxietil Blanca | Kg | 0.25
20 | EG-ESTUCO GRIS (12KG) | 1) CH- Cal hidratada en polvo | Kg | 24 | 84.185 |  |  | 84.185 | 11.22467
| TAPA GRIETA - 0,75KG | 2) CG- Cemento Gris | Kg | 60 |  | EG12- 12KG= | 7.015417
|  | 3) SB- Stylosa Hidroxietil Blanca | Kg | 0.185
21 | IPP- IMPERMEABILIZANTE EN POLVO preparado (aditivo para pintura impermeable y IP450) | 1) S101- Sika 101 mortero impermeable | Kg | 20 | 30 |  |  | 40 | 5.333333
| TAPA GRIETA - 0,75KG | 2) CG- Cemento Gris | Kg | 5 |  | 20KG= | 0.6666667
|  | 3) PM- Polvo de Marmol | Kg | 5
22 | MPI15- MEZCLI-PEGO IMPERMEABLE EN POLVO | 1) MA-MicroArena | Kg | 41 | 120.12
|  | 2) TR-Tierra Roja | Kg | 10
|  | 3) DL-Dolomita Micronizada | Kg | 10
|  | 4) CG-Cemento Gris | Kg | 30 |  | MPI15- 15KG= | 8.008 | 160.16 | 21.35467
|  | 5) SB-Stylosa Hidroxietil Blanca | Kg | 0.12
|  | 6) PM-Polvo de Marmol | Kg | 10
|  | 7) MP-Micro Polvo | Kg | 16
|  | 8) IPP-Impermeabilizante en Polvo | Kg | 3
5 | MPI15- MEZCLI-PEGO IMPERMEABLE EN POLVO 2DA. MEZCLA | 1) MA-MicroArena | Kg | 41 | 120.12
|  | 2) TR-Tierra Roja | Kg | 10
|  | 3) DL-Dolomita Micronizada | Kg | 10
|  | 4) CG-Cemento Gris | Kg | 30 |  | MPI15- 15KG= | 8.008 | 160.16 | 21.35467
|  | 5) SB-Stylosa Hidroxietil Blanca | Kg | 0.12
|  | 6) PM-Polvo de Marmol | Kg | 6
|  | 7) MP-Micro Polvo | Kg | 20
|  | 8) IPP-Impermeabilizante en Polvo | Kg | 3
Diseño de dosificaciones para CONCRETOS
| RESISTENCIA (Kg/cm2) | CEMENTO-ARENA-PIEDRA |  | CEM |  | ARENA
| 280 | 1;2;2 |  | 18 |  | 36
| 249 | 1;2;2.5 |  | 15 |  | 30
| 226 | 1;2;3 |  | 15 |  | 30
| 210 | 1;2;3.5 |  | 15 |  | 30
| 200 | 1;2;4 |  | 15 |  | 30
| 189 | 1;2.5;4 |  | 15 |  | 37.5
| 179 | 1;2.5;4.5 |  | 15 |  | 37.5
| 168 | 1;3;3 |  | 15 |  | 45
| 159 | 1;3;4 |  | 15 |  | 45
| 140 | 1;3;5 |  | 15 |  | 45
| 119 | 1;3;6 |  | 15 |  | 45
| 109 | 1;4;7 |  | 15 |  | 60
| 99 | 1;4;8 |  | 15 |  | 60
Diseño de dosificaciones para MORTEROS
| RESISTENCIA (Kg/cm2) | CEMENTO-ARENA-CAL |  | CEM |  | ARENA
| 310 | 1;2 |  | 23 |  | 46
| 280 | 1;3 Ó 1;3;0,5 |  | 25 |  | 75
| 240 | 1;4 Ó 1;4;0,5 |  | 15 |  | 60 |  | 25
| 200 | 1;5 |  | 15 |  | 75 |  | 70
| 160 | 1;6 |  | 15 |  | 90 |  | 2.8
| 120 | 1;7 |  | 15 |  | 105 |  | 0.4

## Dosis y Calidad
DOSIS Y PARAMETROS DE CONTROL
|  |  | en el Proceso de Producción | [6 empty] | 2022-04-18
| 2022-04-08 | PARAMETROS DE CALIDAD EN PROCESO DE PRODUCCION |  |  |  |  | PARAMETROS CANT. Y RENDIM.
PRODUCTO | PRODUCTO TERMINADO | FORMULACION-MAT. PRIMAS | UND. | CANT. | KG/TROMPO | PARAMETROS DE CALIDAD | CANT. CARGA. (UND) |  | PROD/2PER.-8HRS | PROM/HR (2PER.)
Dos | MT100-MACROFIBRA TEREFTALATO (100gr) | 1) MT-Macro fibra tereftalato | Kg | 10 | 10 | 1) PESO: 98 a 102grs 2) SELLADO: Uniforme 3)EMPAQUE: Etiq./sin Agujero | MT100= 100 |  | 1600 | 200
2: MICRO FIBRA | MP100-MICROFIBRA DE POLIPROPILENO (100gr) | 1) MP-Micro fibra polipropileno | Kg | 10 | 10 | 1) PESO: 98 a 102grs, 2) SELLADO: Uniforme, 3)EMPAQUE: Etiq./sin Agujero | MP100= 100 |  | 1600 | 215
3: ESTILOSA AM. | EH-STYLOSA HIDROXIETIL (85 Gr) | EH- Stylosa Amarilla | Kg | 10 | 10 | 1) PESO: EH(0,83 a 0,87Kg)/ SB(0,49 a 0,51Kg.) , 2) SELL.: Unif., 3)EMP: Etiq./sin Agujero 4) GRANULOMETRIA: #0 | EH85-85Gr= | 117.6471 | 720 | 220
4: ESTILOSA BL. | SB-STYLOSA BLANCA TIPO "A" (50 Gr) | SB- Stylosa BLANCA TIPO "A" | Kg | 10 | 10 |  | SB50-50Gr= | 200 | 720 | 220
5: YESO NACIONAL | YN-YESO NACIONAL DE 1 KG | 1) YN- Yeso Nacional | Kg | 30 | 30 | 1) PESO: YN1(0,97 a 1,03Kg) 2) SELLADO: Uniforme, 3)EMPAQUE: Etiq./sin Agujero 4)GRANULOMETRIA: #0 | YN1-1KG= | 30 | 640 | 85
6: CAL HIDRATADA EN POLVO | CH-CAL HIDRATADA 1kg | 2) CH- Cal hidratada en polvo | Kg | 20 | 20 | 1) PESO: CH1(0,97 a 1,03Kg) 2) SELLADO: Uniforme, 3)EMPAQUE: Etiq./sin Agujero 4)GRANULOMETRIA: #0 | CH1-1KG= | 20 | 640 | 95
7: CEM. BLANCO PREPARADO | CBP-CEMENTO BLANCO PREPARADO 1KG | 1) CB- Cemento Blanco | Kg | 40 | 90 | 1) PESO: CB1(0,97 a 1,03Kg) 2) SELLADO: Uniforme, 3)EMPAQUE: Etiq./ sin Agujero 4)GRANULOMETRIA: #0 | CB1-1KG= | 90 | 640 | 95
|  | 2) CG- Cemento Gris | Kg | 20
|  | 3) CH- Cal hidratada en polvo | Kg | 30
8: BASE REND. |  | 1) DL- Dolomita micronizada | Kg | 50 | 56.25 | 1) PESO: BR1,25(1,21 a 1,28Kg) 2) SELLADO: Uniforme, 3)EMPAQUE: Etiq./sin Agujero , 4) GRAN: #0 | BR1,25- 1,25KG= | 45 | 640 | 90
| BR-BASE RENDIDORA PARA PINTURA EN POLVO (1,25 Kg) | 2) PK- Pint Klot | Kg | 6
|  | 3) SB- Stylosa Hidroxietil Blanca | Kg | 0.25
9: TALCO IND. | TI-TALCO INDUSTRIAL | 1) DL- Dolomita micronizada | Kg | 25 | 25 | 1) PESO:TI5 (4,9 a 5,1Kg), 2) SELLADO: Uniforme, 3)EMPAQUE: Etiq./sin Agujero 4) GRANULOMETRIA: Malla #0 | TI5-5KG= | 5 | 640 | 85
10: PASTA EN POLVO | PP-PASTA EN POLVO PLUS | 1) CH-Cal hidratada en polvo | Kg | 40 | 75.185 | 1) PESO: TG750(0,72 a 0,77) / PP3(2,91 a 3,1)/ PP8(7,8 a 8,25) 2) SELLADO: Uniforme, 3)EMPAQUE: Etiq./sin Agujero 4) GRANULOMETRIA: Malla #0 | TG750-0,75KG= | 100.2467 | 701.7267 | 100
|  | 2) DL-Dolomita micronizada | Kg | 15
|  | 3) CG-Cemento Gris | Kg | 20 |  |  | PP3-3KG= | 25.06167 | 250.6167 | 75.185
|  | 4) SB-Estilosa Hidroxietil blanca | Kg | 0.185
|  | 5) SP-Superplastificante | cc | 60 |  |  | PP8-8KG= | 9.398125 | 93.98125 | 30.194375
11: ESTUCO GRIS | EG-ESTUCO GRIS (12KG) | 1) CH- Cal hidratada en polvo | Kg | 24 | 84.185 | 1) PESO: EG12(11,76 a 12,24) 2) SELLADO: Uniforme, 3)EMPAQUE: Etiq./sin Agujero 4) GRANULOMETRIA: Malla #0 | EG12- 12KG= | 7.015417 | 84.185 | 25.04625
| TAPA GRIETA - 0,75KG | 2) CG- Cemento Gris | Kg | 60
|  | 3) SB- Stylosa Hidroxietil Blanca | Kg | 0.185
12: IMPER. EN POLVO PREPARADO | IPP- IMPERMEABILIZANTE EN POLVO preparado (aditivo para pintura impermeable y IP450) | 1) S101- Sika 101 mortero impermeable | Kg | 20 | 30 | 1) PESO: IPP(19,6 a 20,4) 2) SELLADO: Uniforme, 3)EMPAQUE: Etiq./sin Agujero 4) GRANULOMETRIA: Malla #1 | IPP-20KG= | 0.6666667 | 40 | 10
| TAPA GRIETA - 0,75KG | 2) CG- Cemento Gris | Kg | 5
|  | 3) PM- Polvo de Marmol | Kg | 5
13: IMPERMEABILIZANTE EN POLVO | IP-IMPERMEABILIZANTE EN POLVO PLUS (120CC + 450Gr) | 1) IPP- Impermeab. en polvo preparado | Kg | 25 | 30.1 | 1) PESO: 0,44 a 0,46Kgs 2)SELLADO: Uniforme, 3)EMPAQUE: Etiq./sin Agujero 4)GRANULOMETRIA: MALLA #1 | IP450- 0,45KG= | 66.88889 | 640 | 100
|  | 2) CG- Cemento Gris | Kg | 5
|  | 3) SB- Stylosa Hidroxietil Blanca | Kg | 0.1
14: PINTURA IMPERMEABLE EN POLVO | PIP-PINTURA IMPERMEABLE PARA CONCRETOS (10KG) | 1) CH- Cal hidratada en polvo | Kg | 18 | 92.75 | 1) PESO: PIP10(9,8 a 10,2) 2)SELLADO: Uniforme, 3)EMPAQUE: Etiq./sin Agujero 4)GRANULOMETRIA: Malla #1 | PIP10- 10KG= | 9.275 | 166.95 | 30
| TAPA GRIETA - 0,75KG | 2) CG- Cemento Gris | Kg | 55
|  | 3) PM- Polvo de Marmol | Kg | 14
|  | 4) MP- Micro Polvo | Kg | 4
|  | 5) IPP- Impermeabilizante en Polvo | Kg | 1.5
|  | 6) SB- Stylosa Hidroxietil Blanca | Kg | 0.25
15: PEGO BLANCO | PPB- PEGO BLANCO PREMIUM | 1) MA-MicroArena | Kg | 40 | 103.12 | 1) PESO: PPB15(14,55 a 15,45) 2) SELLADO: Uniforme, 3)EMPAQUE: Etiq./sin Agujero 4) GRANULOMETRIA: Malla #1 | PPB15- 15KG= | 6.874667 | 137.4933 | 30
|  | 2) TR-Tierra Roja | Kg | 10
|  | 3) DL-Dolomita Micronizada | Kg | 10
|  | 4) CBP-Cemento Blanco Preparado | Kg | 23
|  | 5) SB-Stylosa Hidroxietil Blanca | Kg | 0.12
|  | 6) PM-Polvo de Marmol | Kg | 4
|  | 7) MP-Micro Polvo | Kg | 16
16: PEGO GRIS | PP- PEGO PREMIUM GRIS | 1) MA-MicroArena | Kg | 40 | 103.12 | 1)PESO: PP7(6,8 a 7,2) / PP10(9,7 a 10,3) / PP15(14,55 a 15,45) 2)SELLADO: Uniforme, 3)EMPAQUE: Etiq./sin Agujero 4) GRANULOMETRIA: Malla #1 | PP7-7KG= | 14.73143 | 294.6286 | 59.92571
|  | 2) TR-Tierra Roja | Kg | 10
|  | 3) DL-Dolomita Micronizada | Kg | 10
|  | 4) CG-Cemento Gris | Kg | 23 |  |  | PP10- 10KG= | 10.312 | 206.24 | 40.248
|  | 5) SB-Stylosa Hidroxietil Blanca | Kg | 0.12
|  | 6) PM-Polvo de Marmol | Kg | 4 |  |  | PP15- 15KG= | 6.874667 | 137.4933 | 30.49867
|  | 7) MP-Micro Polvo | Kg | 16
17: MEZCLILLA | MZ- MEZCLILLA PREMIUM | 1) MA-MicroArena | Kg | 40 | 103.1 | 1) PESO: MZ7(6,8 a 7,2) 2) SELLADO: Uniforme, 3)EMPAQUE: Etiq./sin Agujero 4) GRANULOMETRIA: Malla #1 | MZ7-7KG= | 14.72857 | 294.5714 | 60
|  | 2) TR-Tierra Roja | Kg | 10
|  | 3) DL-Dolomita Micronizada | Kg | 10
|  | 4) CG-Cemento Gris | Kg | 23
|  | 5) SB-Stylosa Hidroxietil Blanca | Kg | 0.1
|  | 6) PM-Polvo de Marmol | Kg | 4
|  | 7) MP-Micro Polvo | Kg | 16
18: CAL LIQUIDA PREPARADA | CLP-CAL HIDRATADA LIQUIDA | 1) CH- Cal hidratada en polvo | Kg | 20 | 50 | 1) PESO: CLP1(4,85 a 5,15) 2) SELLADO: Uniforme, 3)EMPAQUE: Etiq./sin Agujero 4)GRANULOMETRIA: #1 | CLP1- 5KG= | 10 | 160 | 40
|  | 2) H2O-AGUA | Lt | 30
19: GRAFIADO EN POLVO | GP-GRAFIADO EN POLVO | 1) MA-MicroArena | Kg | 40 | 119.15 | 1) PESO: GP6(5,8 a 6,2) / GP15(14,7 a 15,3) 2) SELLADO: Uniforme, 3)EMPAQUE: Etiq./sin Agujero 4) GRANULOMETRIA: Malla #2
|  | 2) TR-Tierra Roja | Kg | 10
|  | 3) DL-Dolomita Micronizada | Kg | 10 |  |  | GP6-6KG= | 19.85833 | 337.5917 | 69.50417
|  | 4) CG-Cemento Gris | Kg | 23
|  | 5) SB-Stylosa Hidroxietil Blanca | Kg | 0.15
|  | 6) PM-Polvo de Marmol | Kg | 4
|  | 7) MP-Micro Polvo | Kg | 16 |  |  | GP15-15KG= | 7.943333 | 135.0367 | 29.80167
|  | 8) GV-Grava Roja Nro. 0 | Kg | 16
20: PEGA PLUS | PPL- PEGA PLUS 15KG | 1) MA- MicroArena | Kg | 40 | 95 | 1) PESO: PPL15(14,55 a 15,45) 2) SELLADO: Uniforme, 3)EMPAQUE: Etiq./sin Agujero 4)GRANULOMETRIA: Malla #2 | PPL15-15KG= | 6.333333 | 177.3333 | 25.33333
|  | 2) CG- Cemento Gris | Kg | 20
|  | 3) PV- Polvillo | Kg | 35
21: CONCRE PLUS | CP-CONCRE PLUS 15KG | 1) MA- MicroArena | Kg | 35 | 95.1 | 1) PESO: CP15(14,55 a 15,45) 2) SELLADO: Uniforme, 3)EMPAQUE: Etiq./sin Agujero 4) GRANULOMETRIA: Malla #3 | CP15-15KG= | 6.34 | 177.52 | 25.36
|  | 2) PF- Piedra picada Fina | Kg | 40
|  | 3) MT- Macro fibra tereftalato | Kg | 0.1
|  | 4) CG- Cemento Gris | Kg | 20
NOTA: Verificar que el empaque este libre de Aire al Sellar. PUESTA A PUNTO: Aprox. 30min cuando se cambia de Malla/15min si no se hace.

## FORMULA 08-04-22
FORMULACION DE PRODUCTOS TERMINADOS
| 2022-04-08 |  | TROMPO |  |  |  |  | PUESTA A PUNTO- DOSIF-MEZCLA-CERNIDO-EMPACADO-ALMACEN-MANTTO. |  | 7.5
| PRODUCTO TERMINADO | MATERIAS PRIMAS | UND. | CANT. | KG/TROMPO | CANT. LOTE. |  | PROD/2PER.-8HRS | PROM-HR/2PER.
1 | MT100-MACROFIBRA TEREFTALATO (100gr) | 1) MT-Macro fibra tereftalato | Kg | 10 | 10 | MT100-100 Und |  | 1600 | 213.3333
2 | MP100-MICROFIBRA DE POLIPROPILENO (100gr) | 1) MP-Micro fibra polipropileno | Kg | 10 | 10 | MP100-100 Und |  | 1600 | 213.3333
3 | PP-PASTA EN POLVO PLUS | 1) CH-Cal hidratada en polvo | Kg | 40 | 75.185 | TG750-0,75KG= | 100.2467 | 701.7267 | 93.56356
|  | 2) DL-Dolomita micronizada | Kg | 15
|  | 3) CG-Cemento Gris | Kg | 20 |  | PP3-3KG= | 25.06167 | 250.6167 | 33.41556
|  | 4) SB-Estilosa Hidroxietil blanca | Kg | 0.185
|  | 5) SP-Superplastificante | cc | 60 |  | PP8-8KG= | 9.398125 | 93.98125 | 12.53083
4 | GP-GRAFIADO EN POLVO | 1) MA-MicroArena | Kg | 40 | 119.15
|  | 2) TR-Tierra Roja | Kg | 10
|  | 3) DL-Dolomita Micronizada | Kg | 10 |  | GP6-6KG= | 19.85833 | 337.5917 | 45.01222
|  | 4) CG-Cemento Gris | Kg | 23
|  | 5) SB-Stylosa Hidroxietil Blanca | Kg | 0.15
|  | 6) PM-Polvo de Marmol | Kg | 4
|  | 7) MP-Micro Polvo | Kg | 16 |  | GP15-15KG= | 7.943333 | 135.0367 | 18.00489
|  | 8) GV-Grava Roja Nro. 0 | Kg | 16
5 | PP- PEGO PREMIUM GRIS | 1) MA-MicroArena | Kg | 40 | 103.12 | PP7-7KG= | 14.73143 | 294.6286 | 39.28381
|  | 2) TR-Tierra Roja | Kg | 10
|  | 3) DL-Dolomita Micronizada | Kg | 10
|  | 4) CG-Cemento Gris | Kg | 23 |  | PP10- 10KG= | 10.312 | 206.24 | 27.49867
|  | 5) SB-Stylosa Hidroxietil Blanca | Kg | 0.12
|  | 6) PM-Polvo de Marmol | Kg | 4 |  | PP15- 15KG= | 6.874667 | 137.4933 | 18.33244
|  | 7) MP-Micro Polvo | Kg | 16
6 | PPB- PEGO BLANCO PREMIUM | 1) MA-MicroArena | Kg | 40 | 103.12 |  |  | 137.4933 | 18.33244
|  | 2) TR-Tierra Roja | Kg | 10
|  | 3) DL-Dolomita Micronizada | Kg | 10
|  | 4) CBP-Cemento Blanco Preparado | Kg | 23 |  | PPB15- 15KG= | 6.874667
|  | 5) SB-Stylosa Hidroxietil Blanca | Kg | 0.12
|  | 6) PM-Polvo de Marmol | Kg | 4
|  | 7) MP-Micro Polvo | Kg | 16
7 | MZ- MEZCLILLA PREMIUM | 1) MA-MicroArena | Kg | 40 | 103.1 |  |  | 294.5714 | 39.27619
|  | 2) TR-Tierra Roja | Kg | 10
|  | 3) DL-Dolomita Micronizada | Kg | 10 |  | MZ7-7KG= | 14.72857
|  | 4) CG-Cemento Gris | Kg | 23
|  | 5) SB-Stylosa Hidroxietil Blanca | Kg | 0.1
|  | 6) PM-Polvo de Marmol | Kg | 4
|  | 7) MP-Micro Polvo | Kg | 16
8 | PPL- PEGA PLUS 15KG | 1) MA- MicroArena | Kg | 40 | 105 |  |  | 196 | 26.13333
|  | 2) CG- Cemento Gris | Kg | 20 |  | PPL15-15KG= | 7
|  | 3) PV- Polvillo | Kg | 45
9 | CP-CONCRE PLUS 15KG | 1) MA- MicroArena | Kg | 35 | 95.1 |  |  | 177.52 | 23.66933
|  | 2) PF- Piedra picada Fina | Kg | 40 |  | CP15-15KG= | 6.34
|  | 3) MT- Macro fibra tereftalato | Kg | 0.1
|  | 4) CG- Cemento Gris | Kg | 20
10 | EH-STYLOSA HIDROXIETIL (85 Gr) | EH- Stylosa amarilla Maracaibo | Kg | 10 | 10 | EH85-85Gr= | 117.6471 | 720 | 96
11 | SB-STYLOSA BLANCA TIPO "A" (50 Gr) | SB- Stylosa BLANCA TIPO "A" | Kg | 10 | 10 | SB50-50Gr= | 200 | 720 | 96
12 |  | 1) DL- Dolomita micronizada | Kg | 50 | 56.25 | BR1,25- 1,25KG= | 45 | 640 | 85.33333
| BR-BASE RENDIDORA PARA PINTURA EN POLVO (1,25 Kg) | 2) PK- Pint Klot | Kg | 6
|  | 3) SB- Stylosa Hidroxietil Blanca | Kg | 0.25
13 | CBP-CEMENTO BLANCO PREPARADO 1KG | 1) CB- Cemento Blanco | Kg | 40 | 90 |  |  | 640 | 85.33333
|  | 2) CG- Cemento Gris | Kg | 20 |  | CB1-1KG= | 90
|  | 3) CH- Cal hidratada en polvo | Kg | 30 | [5 empty] | 85
14 | YN-YESO NACIONAL DE 1 KG | 1) YN- Yeso Nacional | Kg | 30 | 30 | YN1-1KG= | 30 | 640 | 85.33333 | 105
15 | CH-CAL HIDRATADA 1kg | 2) CH- Cal hidratada en polvo | Kg | 20 | 20 | CH1-1KG= | 20 | 640 | 85.33333
16 | CLP-CAL HIDRATADA LIQUIDA | 1) CH- Cal hidratada en polvo | Kg | 20 | 50 | CLP1- 5KG= | 10 | 160 | 21.33333
|  | 2) H2O-AGUA | Lt | 30
17 | TI-TALCO INDUSTRIAL | 1) DL- Dolomita micronizada | Kg | 25 | 25 | TI5-5KG= | 5 | 640 | 85.33333
18 | IP-IMPERMEABILIZANTE EN POLVO PLUS (120CC + 450Gr) | 1) IPP- Impermeabilizante en polvo preparado | Kg | 25 | 30.1 | IP450- 0,45KG= |  | 640 | 85.33333
|  | 2) CG- Cemento Gris | Kg | 5 |  |  | 66.88889
|  | 3) SB- Stylosa Hidroxietil Blanca | Kg | 0.1
19 | PIP-PINTURA IMPERMEABLE PARA CONCRETOS (10KG) | 1) CH- Cal hidratada en polvo | Kg | 18 | 94.75 |  |  | 170.55 | 22.74
| TAPA GRIETA - 0,75KG | 2) CG- Cemento Gris | Kg | 55
|  | 3) PM- Polvo de Marmol | Kg | 16 |  | PIP10- 10KG= | 9.475
|  | 4) MP- Micro Polvo | Kg | 4
|  | 5) IPP- Impermeabilizante en Polvo | Kg | 1.5
|  | 6) SB- Stylosa Hidroxietil Blanca | Kg | 0.25
20 | EG-ESTUCO GRIS (12KG) | 1) CH- Cal hidratada en polvo | Kg | 24 | 84.185 |  |  | 84.185 | 11.22467
| TAPA GRIETA - 0,75KG | 2) CG- Cemento Gris | Kg | 60 |  | EG12- 12KG= | 7.015417
|  | 3) SB- Stylosa Hidroxietil Blanca | Kg | 0.185
21 | IPP- IMPERMEABILIZANTE EN POLVO preparado (aditivo para pintura impermeable y IP450) | 1) S101- Sika 101 mortero impermeable | Kg | 20 | 30 |  |  | 40 | 5.333333
| TAPA GRIETA - 0,75KG | 2) CG- Cemento Gris | Kg | 5 |  | 20KG= | 0.6666667
|  | 3) PM- Polvo de Marmol | Kg | 5
22 | MPI15- MEZCLI-PEGO IMPERMEABLE EN POLVO | 1) MA-MicroArena | Kg | 41 | 120.12
|  | 2) TR-Tierra Roja | Kg | 10
|  | 3) DL-Dolomita Micronizada | Kg | 10
|  | 4) CG-Cemento Gris | Kg | 30 |  | MPI15- 15KG= | 8.008 | 160.16 | 21.35467
|  | 5) SB-Stylosa Hidroxietil Blanca | Kg | 0.12
|  | 6) PM-Polvo de Marmol | Kg | 10
|  | 7) MP-Micro Polvo | Kg | 16
|  | 8) IPP-Impermeabilizante en Polvo | Kg | 3
5 | MPI15- MEZCLI-PEGO IMPERMEABLE EN POLVO 2DA. MEZCLA | 1) MA-MicroArena | Kg | 41 | 120.12
|  | 2) TR-Tierra Roja | Kg | 10
|  | 3) DL-Dolomita Micronizada | Kg | 10
|  | 4) CG-Cemento Gris | Kg | 30 |  | MPI15- 15KG= | 8.008 | 160.16 | 21.35467
|  | 5) SB-Stylosa Hidroxietil Blanca | Kg | 0.12
|  | 6) PM-Polvo de Marmol | Kg | 6
|  | 7) MP-Micro Polvo | Kg | 20
|  | 8) IPP-Impermeabilizante en Polvo | Kg | 3
Diseño de dosificaciones para CONCRETOS
| RESISTENCIA (Kg/cm2) | CEMENTO-ARENA-PIEDRA |  | CEM |  | ARENA
| 280 | 1;2;2 |  | 18 |  | 36
| 249 | 1;2;2.5 |  | 15 |  | 30
| 226 | 1;2;3 |  | 15 |  | 30
| 210 | 1;2;3.5 |  | 15 |  | 30
| 200 | 1;2;4 |  | 15 |  | 30
| 189 | 1;2.5;4 |  | 15 |  | 37.5
| 179 | 1;2.5;4.5 |  | 15 |  | 37.5
| 168 | 1;3;3 |  | 15 |  | 45
| 159 | 1;3;4 |  | 15 |  | 45
| 140 | 1;3;5 |  | 15 |  | 45
| 119 | 1;3;6 |  | 15 |  | 45
| 109 | 1;4;7 |  | 15 |  | 60
| 99 | 1;4;8 |  | 15 |  | 60
Diseño de dosificaciones para MORTEROS
| RESISTENCIA (Kg/cm2) | CEMENTO-ARENA-CAL |  | CEM |  | ARENA
| 310 | 1;2 |  | 23 |  | 46
| 280 | 1;3 Ó 1;3;0,5 |  | 25 |  | 75
| 240 | 1;4 Ó 1;4;0,5 |  | 15 |  | 60 |  | 25
| 200 | 1;5 |  | 15 |  | 75 |  | 70
| 160 | 1;6 |  | 15 |  | 90 |  | 2.8
| 120 | 1;7 |  | 15 |  | 105 |  | 0.4

## INVENTARIO MATERIAS PRIMAS
INVENTARIO DE MATERIAS PRIMAS
[7 empty] | JULIO, 2022 | 2022-07-04 |  | 2022-07-05 |  | 2022-07-06 |  | 2022-07-07 |  | 2022-07-08 |  | 2022-07-11 |  | 2022-07-12 |  | 2022-07-13 |  | 2022-07-14 |  | 2022-07-15 |  | 2022-07-18 |  | 2022-07-19 |  | 2022-07-20 |  | 2022-07-22 |  | 2022-07-25 |  | 2022-07-26 |  | 2022-07-27 |  | 2022-07-28 |  | 2022-07-29 |  | 2022-08-01 |  | 2022-08-02 |  | 2022-08-03 |  | 2022-08-04 |  | 2022-08-05 |  | 2022-08-08 |  | 2022-08-09 |  | 2022-08-11 |  | 2022-08-12 |  | 2022-08-15 |  | 2022-08-16 |  | 2022-08-17 |  | 2022-08-18 |  | 2022-08-22 |  | 2022-08-23 |  | 2022-08-24 |  | 2022-08-25 |  | 2022-08-26 |  | 2022-08-30 |  | 2022-08-31 |  | 2022-09-02
Nro. | DESCRIPCION | CODIGO | INVENTARIO / KG | INVENTARIO / SACO | INVENTARIO MINIMO | REPOSICION | VIENE DE: | INGRESO | EGRESO | INGRESO | EGRESO | INGRESO | EGRESO | INGRESO | EGRESO | INGRESO | EGRESO | INGRESO | EGRESO | INGRESO | EGRESO | INGRESO | EGRESO | INGRESO | EGRESO | INGRESO | EGRESO | INGRESO | EGRESO | INGRESO | EGRESO | INGRESO | EGRESO | INGRESO | EGRESO | INGRESO | EGRESO | INGRESO | EGRESO | INGRESO | EGRESO | INGRESO | EGRESO | INGRESO | EGRESO | INGRESO | EGRESO | INGRESO | EGRESO | INGRESO | EGRESO | INGRESO | EGRESO | INGRESO | EGRESO | INGRESO | EGRESO | INGRESO | EGRESO | INGRESO | EGRESO | INGRESO | EGRESO | INGRESO | EGRESO | INGRESO | EGRESO | INGRESO | EGRESO | INGRESO | EGRESO | INGRESO | EGRESO | INGRESO | EGRESO | INGRESO | EGRESO | INGRESO | EGRESO | INGRESO | EGRESO | INGRESO | EGRESO | INGRESO | EGRESO | INGRESO | EGRESO
1 | CAL HIDRATADA (Kg) | CH | 84.9 | 9.031915 | 400 | -315.1 | 1518 |  |  |  | -360 |  | -288 |  | -80 |  | -180 |  | -180 |  | -34 |  |  |  | -144 |  |  |  | -160 |  |  |  | -54 |  | -2 | [5 empty] | -2 | 2600 | -20 |  | -35 |  | -468 |  | -378 |  | -80 |  |  |  | -200 |  | -270 | [5 empty] | -95 |  | -200 |  | -321 |  | -216 | [7 empty] | -104 |  | -160 |  |  | 895.9 | -612 |  | -76 |  | -210
2 | DOLOMITA (Kg) | DL | 545.9 | 21.836 | 500 | 45.9 | 1650 |  |  |  | -335 |  | -70 |  | -30 | [5 empty] | -30 | [5 empty] | -170 |  | -80 |  | -10 |  | -70 | [8 empty] | 1100 |  |  |  |  | -210 |  | -40 |  | -15 |  |  |  | -245 |  | -30 |  | -100 | [5 empty] | -245 |  |  |  | -60 |  | -50 |  | -10 |  | -50 |  | -7.5 |  | -60 |  | -200 | 98.4 | -80 |  | -60 |  | -45
3 | CEMENTO BLANCO (Kg) | CB | 871.25 | 41 | 106.25 | 765 | 0 |  |  |  |  | 701.25 | [6 empty] | -382.5 | [29 empty] | -170 | [17 empty] | -148.75 | [16 empty] | 871.25
4 | CEMENTO GRIS (Kg) | CG | 1209.05 | 30.22625 | 500 | 709.05 | 1491.55 |  |  |  | -760 | 800 | -720 |  | -40 |  | -550 |  | -188 |  | -103 |  |  | 1600 | -360 | 600 | -591 |  | -140 |  | -23 |  | -165 | [10 empty] | 800 |  |  | -487 |  | -867 |  | -234.5 |  |  | 800 | -330 |  | -908 | 1400 | -115 |  |  |  | -275 |  | -299 | 1200 | -810 |  | -868 | 320 | -115 |  | -23 |  | -43 | 2400 | -10 |  | -80 |  | -460 |  | -2155 | 2400 | -548 |  | -335
5 | ESTILOSA BLANCA (kg) | SB | 10.0625 | 10.0625 | 10 | 0.0625 | 0.09 | 20 | -5.2 |  | -11.575 |  | -3.06 | 21 | -0.375 |  | -11.8 |  |  |  | -0.45 |  | -3.35 |  | -1.11 |  | -2.04 | 0.55 | -0.98 |  | -0.12 |  | -1.45 | 31.26 | -1 |  | -2.55 |  | -20.6 | [7 empty] | -4.16 |  | -2.945 |  | -0.14 | 30 |  |  | -12.635 |  | -4.14 |  | -1 |  |  | 20 | -1.25 |  | -2.965 |  | -1.665 |  | -4.32 |  | -3 |  | -3.62 |  | -5.7 | 10.9 | -12.9425 |  | -0.74 | 3.42 | -2.4 | 25.6 | -13.4 |  | -8.12 |  | -1.955
6 | CEMENTO BLANCO PREPARADO (Kg) | CBP | 16.17 | 0.7030435 | 500 | -483.83 | 8 | [5 empty] | -311 |  |  |  | 735.5 | 75.67 | -69 |  | -61 | [5 empty] | -69 | [5 empty] | -161 |  | -45 | [11 empty] | -92 | 370 | -92 | [5 empty] | -184 | [9 empty] | -92 | 294 | -199 | [7 empty] | -92
7 | ESTILOSA AMARILLA (Kg) | EH | 0.0015 | 5.882353e-05 | 20 | -19.9985 | 3.1765 | [12 empty] | 0.31 | -3.485
8 | IMPERMEABILIZANTE EN POLVO preparado (sika 101 mortero- Sealco100) (Kg) | IP | 97.25 | 9.725 | 25 | 72.25 | 76.4 | [9 empty] | -15 | 56.2 | [9 empty] | 3.4 | -6.8 |  |  |  | -4.5 | [5 empty] | -9.45 |  | -22.5 | [7 empty] | -7.5 | [7 empty] | -28.5 | [5 empty] | -7.5 | [18 empty] | 126 | -51 |  | -4.5 |  | -7.5
9 | PINkLOT (Kg) | PK | 36 | 6 | 50 | -14 | 42 | [51 empty] | -6
10 | YESO (Kg) | YN | 167 | 6.68 | 150 | 17 | 0 | [74 empty] | 250 |  |  | -83
11 | MACRO FIBRA (Kg) | MT | 4.8 | 0.32 | 200 | -195.2 | -1.421085e-14 | 45 | -45 | [6 empty] | 135 | -13.7 |  | -29.3 | [9 empty] | -91.7 |  |  |  |  | 150 | -56.9 |  |  |  | -35.6 |  | -21.8 |  | -35 | [16 empty] | 153.3 | -76.4 | [9 empty] | -30.9 | [7 empty] | -42.2
12 | MICRO FIBRA (Kg) | MP | 0 | 0 | 100 | -100 | 0
13 | GRAVA Roja Nº0 (Kg) | GV | 648.6 | 25.944 | 90 | 558.6 | 488.4 | 304.6 |  |  | -112 | [8 empty] | 48 | -48 | [25 empty] | -16 | [9 empty] | -16 |  | -90 | [9 empty] | -85 | [10 empty] | 190 |  |  | -80 | 64.6
14 | POLVO DE MARMOL (Kg) | PM | 1722.1 | 112.5556 | 300 | 1422.1 | 620.5 |  |  |  | -50 |  | -17.5 | 296.5 | -9 |  | -160 |  | -8 |  | -7.5 | [5 empty] | -42.5 |  | -12 |  | -2.5 |  | -59.5 | [13 empty] | -22.5 |  | -90 |  | -3.75 |  |  |  | -45 |  | -264 |  | -12.5 |  |  |  | -60 | [5 empty] | -7.5 |  | -43.25 | [10 empty] | 2482.1 | -624 |  | -56 |  | -80
15 | SUPER PLASTIFICANTE (Kg) | SP | 66.4 | 0.332 | 200 | -133.6 | 47.1 | [7 empty] | -7.2 |  |  |  | -14.4 |  |  |  | -3.72 | [10 empty] | 4.66 |  |  | -7.14 | [9 empty] | -8.16 | [5 empty] | -2.4 |  |  |  | -5.04 | 10.5 | [6 empty] | -3.84 |  |  |  | -4.14 |  |  |  | -7.2 | [6 empty] | 4.28 |  | 63.1
16 | TIERRA ROJA (Kg) | TR | 511 | 14.6 | 200 | 311 | 311.2 |  |  |  | -260 |  | -70 |  |  |  |  | 529.8 |  |  | -30 | [5 empty] | -170 |  | -20 | 300 | -10 |  | -70 | [13 empty] | -90 |  | -40 |  | -15 |  |  |  | -180 |  | -10 |  | -50 | [5 empty] | -92 |  |  |  | -60 | 537 |  |  | -10 |  | -50 |  |  |  |  | 260 | -200 |  | -80 | 140 | -60
17 | MICRO POLVO (Kg) | MP | 808 | 53.86667 |  | 808 | 1374.8 | 484.2 |  |  | -320 |  | -112 |  |  |  | -40 |  |  |  | -48 | [5 empty] | -272 |  | -40 | 290.5 |  |  | -124 | [13 empty] | -144 |  | -84 | 633.5 | -24 |  |  |  | -288 |  | -108 |  | -80 |  |  |  | -40 |  | -272 |  |  |  | -16 |  | -240 |  | -16 |  | -80 | [5 empty] | -320 |  | -208 |  | -108 | 1029 | -20
18 | POLVILLO (Kg) | PL | 307 | 8.771429 | 200 | 107 | 372 | 345 |  |  | -240 | [57 empty] | -135 | [5 empty] | -35
19 | SIKA 101 MORTERO | PF | 80 | 4 | 200 | -120 | 0 | [8 empty] | 40 |  |  | -40 | [36 empty] | 120 | [14 empty] | -36 | [11 empty] | -84 | 80
20 | MICRO-ARENA (Kg) | MA | 1886 | 62.86667 | 200 | 1686 | 1526 |  |  |  | -1040 |  | -280 |  |  |  |  | 2040 |  |  | -120 | [5 empty] | -705.5 |  | -82 | 1147.5 | -40 |  | -290.5 | [13 empty] | -360 |  | -160 |  | -60 |  |  |  | -747 |  | -122 |  | -207.5 | [5 empty] | -748 |  |  |  | -376.5 | 3071.5 |  |  | -44 |  | -260 |  |  |  |  | 1184 | -880 |  | -320 |  | -240
PESOS DE SILOS DE MATERIA PRIMA
NRO. | DESCRIPCION | PESO (KG) | CANT. CUÑETES | PESO(KG)/CUÑETE
1 | SILO#1: MICRO POLVO | 514.8 | 18 | 28.6
2 | SILO#2: POLVILLO | 477 | 18 | 26.5
3 | SILO#3: TIERRA ROJA | 511.2 | 18 | 28.4
4 | SILO#4: PIEDRA FINA | 270 | 9 | 30
5 | SILO#5: GRAVA ROJA NRO 0 | 291.6 | 9 | 32.4
6 | SILO#6: DOLOMITA | 94.2 | 6 | 15.7
7 | SILO#7: CEMENTO GRIS | 151.8 | 6 | 25.3
8 | SILO#8: MICRO ARENA | 2445.84 | 77.4 | 31.6
9 | SILO#9: GRAVA ROJA NRO 0 | 388.8 | 12 | 32.4
NOTA: un anillo de pipa abarca un volumen de 4 cuñetes
Silos de 5 anillos de pipa- Equivalente a 4 CUÑETES cada anillo
1
2
3
4
5
8
9
6/
7

## INVENTARIO PRODUCTO TERMINADO
INVENTARIO DE PRODUCTO TERMINADO
[30 empty] | prueba para friso | [18 empty] | usado en produccion
[6 empty] | JUNIO, 2022 | 2022-07-04 |  | 2022-07-05 |  | 2022-07-06 |  | 2022-07-07 |  | 2022-07-08 |  | 2022-07-11 |  | 2022-07-12 |  | 2022-07-13 |  | 2022-07-14 |  | 2022-07-15 |  | 2022-07-16 |  | 2022-07-18 |  | 2022-07-19 |  | 2022-07-20 |  | 2022-07-22 |  | 2022-07-25 |  | 2022-07-26 |  | 2022-07-27 |  | 2022-07-28 |  | 2022-08-01 |  | 2022-08-02 |  | 2022-08-03 |  | 2022-08-04 |  | 2022-08-05 |  | 2022-08-08 |  | 2022-08-09 |  | 2022-08-10 |  | 2022-08-11 |  | 2022-08-12 |  | 2022-08-15 |  | 2022-08-16 |  | 2022-08-17 |  | 2022-08-18 |  | 2022-08-19 |  | 2022-08-22 |  | 2022-08-23 |  | 2022-08-24 |  | 2022-08-25 |  | 2022-08-29 |  | 2022-08-30 |  | 2022-08-31 |  | 2022-09-02
Nro. | DESCRIPCION | CODIGO | INVENTARIO ACTUAL | INVENTARIO MINIMO | REPOSICION | VIENE DE: | Ingreso | Egreso | Ingreso | Egreso | Ingreso | Egreso | Ingreso | Egreso | Ingreso | Egreso | Ingreso | Egreso | Ingreso | Egreso | Ingreso | Egreso | Ingreso | Egreso | Ingreso | Egreso | Ingreso | Egreso | Ingreso | Egreso | Ingreso | Egreso | Ingreso | Egreso | Ingreso | Egreso | Ingreso | Egreso | Ingreso | Egreso | Ingreso | Egreso | Ingreso | Egreso | Ingreso | Egreso | Ingreso | Egreso | Ingreso | Egreso | Ingreso | Egreso | Ingreso | Egreso | Ingreso | Egreso | Ingreso | Egreso | Ingreso | Egreso | Ingreso | Egreso | Ingreso | Egreso | Ingreso | Egreso | Ingreso | Egreso | Ingreso | Egreso | Ingreso | Egreso | Ingreso | Egreso | Ingreso | Egreso | Ingreso | Egreso | Ingreso | Egreso | Ingreso | Egreso | Ingreso | Egreso | Ingreso | Egreso | Ingreso | Egreso | Ingreso | Egreso
1 | ADITIVOS E IMPERMEABILIZANTES para Concretos y Morteros
1.1 | CHS+ MACROFIBRA TEREFTALATO DE DIMETILO (100 GR) | MT100 | 489 | 500 | -11 | 199 | 450 |  |  |  |  | -200 |  | -40 | 137 | -430 | 293 | [10 empty] | -20 | 917 | -1000 |  |  |  | -55 | 569 | -50 |  |  | 356 | -50 | 218 | -830 | 350 | -100 |  |  |  | -318 |  |  |  | -200 |  | -20 |  |  |  | -100 |  |  | 764 | [8 empty] | -55 | 309 | -250 | [7 empty] | -10 | 422 | -341 | [5 empty] | -360 |  | -66
1.2 | CHS+ MICROFIBRA DE POLIPROPILENO (100gr) | MP100 | 143 | 100 | 43 | 227 | [27 empty] | -5 | 1 | [18 empty] | -10 | [25 empty] | -10 | [7 empty] | -60
1.3 | IMPERMEABILIZANTE EN POLVO PARA CONCRETO PLUS+ (450g + 120cc) | IP450 | 16 | 20 | -4 | 52 | [21 empty] | -12 |  | -1 | [8 empty] | 21 |  | 53 | -60 | [5 empty] | -4 | [5 empty] | -5 |  | -1 |  | -1 |  |  | 1 | -6 | [11 empty] | -1 | [7 empty] | -10 | [7 empty] | -10
1.4 | CHS+ PINTURA IMPERMEABLE (10KG) | PIP10 | 53 | 20 | 33 | 107 |  | -25 |  |  |  | -10 |  | -20 | 93 | -94 | [5 empty] | -16 | [9 empty] | -10 | 28 | -22 |  | -25 |  |  |  | -4 |  |  |  | -10 |  |  | 47 | -24 |  |  |  | -3 |  | -5 | 140 | -60 |  | -39 |  | -4 |  | -36 | 47 | -4 | [5 empty] | -60 | 114 |  |  | -100 | [7 empty] | -20 | 19 | -10 |  | -226 | 325 | -62 | 47 | -25
1.5 | CHS+ MEZCLI-PEGO IMPERMEABLE (15KG) | MPI15 | 16 | 20 | -4 | 0 | [8 empty] | 2 | [6 empty] | -2 | [6 empty] | 12 |  |  | -3 | [15 empty] | -1 | [6 empty] | 16 | -2 |  | -1 |  |  |  | -5
2 | ACABADOS SUPERFICIALES para Paredes y Techos
2.1 | CHS + TAPA GRIETA - SACO 0,75KG | TG750 | 43 | 20 | 23 | 29 | [22 empty] | 1 |  |  |  |  | -3 | [5 empty] | -15 |  |  |  | -6 |  |  |  | -4 | 4 |  |  |  | 18 | -20 |  |  | 50 |  |  |  | 2 | -10 | [23 empty] | -3
2.2 | CHS+ PASTA EN POLVO PLUS-SACO (3KG + 60CC) | PP3 | 49 | 40 | 9 | 0 |  | -5 | 120 |  |  | -60 |  |  |  | -10 | [5 empty] | -32 | [6 empty] | 25 |  |  |  |  | -11 | [9 empty] | -6 | 60 |  |  | -3 |  | -2 |  | -60 | 39 | -11 | 2 |  |  | -10 |  |  | 1 | -16 |  |  | 29 |  |  |  |  | -20 |  | -30 | [6 empty] | 12 | -8 | 27 |  |  |  |  | -6 |  | -25 | 54 | -5
2.3 | CHS+ PASTA EN POLVO PLUS-SACO (8KG + 120CC) | PP8 | 40 | 40 | 0 | 0 |  |  | 41 |  |  | -40 | 24 | -21 | [13 empty] | -2 | 28 |  |  |  |  | -6 |  | -20 | [7 empty] | -3 | 53 | [6 empty] | -50 | 27 | -8 | 10 | [6 empty] | -5 |  |  | 19 |  | 18 |  |  | -10 |  | -40 | [8 empty] | 28 | -10 | [5 empty] | -1 | 8
2.4 | CHS+ESTUCO GRIS (12KG) | EG12 | 0 | 30 | -30 | 0 |  | -5 |  |  | 82 | -40 |  | -10 |  | -4 | [6 empty] | 42 | -40 | [9 empty] | -10 | [10 empty] | 14 |  | 49 |  |  |  |  | -70 | [14 empty] | 63 |  |  | -10 |  | -50 | [13 empty] | -10 |  | -1
2.5 | CHS+ GRAFIADO EN POLVO- SACO 6 KG | GP6 | 17 | 20 | -3 | 7 | [12 empty] | 1 | [26 empty] | -5 | [8 empty] | 20 |  | 3 | -10 | [26 empty] | 1
2.6 | CHS+ GRAFIADO EN POLVO- SACO 15 KG | GP15 | 13 | 30 | -17 | 6 |  |  | 58 |  |  | -40 |  |  |  | -10 | 1 | -15 | 24 |  |  | -5 | [17 empty] | -10 |  |  |  | -5 | 8 | -10 | [7 empty] | -2 |  |  | 42 | -20 | [10 empty] | 42 | -20 |  | -35 | [12 empty] | 40 | -32 |  |  |  | -4
2.7 | CHS+ BASE RENDIDORA EN POLVO PARA PINTURA DE CAUCHO (1,25 KG ) | BR1,25 | 29 | 30 | -1 | 47 | [27 empty] | -3 | [13 empty] | -20 | [7 empty] | -4 | 46 | -22 |  |  |  | -5 | [19 empty] | -10
2.8 | STYLOSA HIDROXIETIL (85 Gr) | EH85 | 132 | 400 | -268 | 597 | [8 empty] | 11 | -30 |  |  | 41 | [14 empty] | -10 | [13 empty] | -20 |  |  |  | -116 | [9 empty] | -6 | [7 empty] | -50 | [9 empty] | -50 |  | -200 | [5 empty] | -20 |  | -15
2.9 | CHS-STYLOSA BLANCA TIPO "A". 50gr | SB50 | 0 | 50 | -50 | 23 | 104 |  | 146 |  |  | -200 |  | -20 | 186 | -201 |  | -20 |  |  | 67 | -50 |  | -30 | [9 empty] | -30 | 20 | -20 | 51 |  | 412 | -115 |  | -300 |  | -25 | 26 | -20 |  | -2 |  | -2 |  |  | 191 | -70 |  | -80 |  | -40 | [10 empty] | 69 | -50 |  |  |  | -50 | 70 |  | 102 |  | 257 | -134 |  | -190 |  |  | 77 | -100 | 118 | -170 | 3 | -3
3 | MORTEROS Y CONCRETOS para la Construcción
3.1 | CHS+ PEGO PREMIUM GRIS - SACO 7 KG | PP7 | 0 | 0 | 0 | 1 |  |  | 20 |  |  | -21 | [32 empty] | 20 | [6 empty] | -20 | [12 empty] | 30 | [6 empty] | -30 | [14 empty] | 40 | -40
3.2 | CHS+ PEGO PREMIUM GRIS - SACO 10 KG | PP10 | 0 | 0 | 0 | 1 | [18 empty] | 40 | [5 empty] | 10 |  |  | -10 |  | -41 | [8 empty] | 30 | [6 empty] | -30 | [12 empty] | 30 | [6 empty] | -30 |  |  |  |  | 10 |  |  | -10 | [6 empty] | 40 | -40
3.3 | CHS+ PEGO PREMIUM GRIS - SACO 15 KG | PP15 | 4 | 50 | -46 | 25 |  | -5 | 85 |  |  | -60 | [11 empty] | -15 | 83 | [10 empty] | -81 | [7 empty] | -3 | 29 |  |  |  | 11 |  |  | -69 | 70 | -15 | [7 empty] | -5 |  |  | 51 |  |  |  |  | -20 |  | -80 | 35 | [7 empty] | 140 | -30 |  |  |  | -12 |  | -120 |  | -10
3.4 | CHS+ PEGO PREMIUM BLANCO - SACO 15 KG | PPB15 | 0 | 50 | -50 | 12 |  | -3 |  |  | 49 | -40 | [11 empty] | -15 | [8 empty] | 49 |  |  | -40 | [7 empty] | -3 |  |  | 28 |  |  |  |  | -40 | 57 | -23 | [10 empty] | 28 | [6 empty] | -41 |  |  |  |  | 28 |  |  |  |  | -26 |  |  |  | -5 |  | -15
3.5 | CHS-PEGA PLUSS - 15KG | PPL15 | 0 | 0 | 0 | 0 |  |  | 39 |  |  | -39 | [56 empty] | 20 |  |  | -20 |  |  |  |  | 6 |  |  | -4 | [6 empty] | 28 | -30
3.6 | CHS-CONCRE-PLUS - 15 KG | CP15 | 6 | 0 | 6 | 6
4 | OTROS PRODUCTOS:
4.1 | CHS+ CAL PREPARADA LIQUIDA (1 GALON) | CLP1 | 2 | 0 | 2 | 47 | [5 empty] | -5 |  |  |  | -12 | [17 empty] | -5 | [7 empty] | -20 | 10 | [5 empty] | 39 |  |  |  |  | -10 |  | -4 |  | -22 | [20 empty] | 42 | -10 |  | -12 |  |  |  |  | 20 | -56
4.2 | CHS+ CAL HIDRATADA- SACO 1KG | CH1 | 3 | 50 | -47 | 161 | [28 empty] | 2 | -140 | [8 empty] | 100 |  |  |  |  | -5 | [12 empty] | 5 | [24 empty] | -120
4.3 | CHS+ CEMENTO BLANCO NACIONAL- SACO 1KG | CB1 | 39 | 50 | -11 | 121 | [5 empty] | -121 |  |  | 7 | -6 | 69 |  | 61 | [5 empty] | 69 | [10 empty] | -195 | [8 empty] | 92 |  |  |  |  | -5 | [7 empty] | -10 | [8 empty] | 198 |  |  |  |  | -100 | [7 empty] | -20 | [5 empty] | -50 |  | -60 |  | -11
4.4 | CHS+ YESO NACIONAL- SACO 1 KG | YN1 | 8 | 0 | 8 | 176 | [5 empty] | -60 | [16 empty] | 1 | [6 empty] | -10 | [13 empty] | -2 |  | -60 | [34 empty] | 83 | -120
4.5 | CHS+ CEMENTO BLANCO NACIONAL- SACO 4,5KG | CB4,5 | 0 | 50 | -50 | 0 | [28 empty] | 10 | -10
5 | REVESTIMIENTO Y DECORACION
5.1 | CHS+ CASTELATTO | CAST | 0 | 0 | 0 | 0
5.2 | CHS+ TRAPEZZIO | TRAP | 0 | 0 | 0 | 0
5.3 | CHS+ RHOMBUS | RHOM | 0 | 0 | 0 | 0
5.4 | CHS+ STELLA | STE | 0 | 0 | 0 | 0
5.5 | CHS+ MATERO HEXAGONAL PEQUEÑO-TEXTURIZADO BLANCO | MHTB | 9 | 0 | 9 | 0 | [26 empty] | 2 | -2 | [18 empty] | 5 | -5 | [8 empty] | 9
5.6 | CHS+ MATERO HEXAGONAL PEQUEÑO-TEXTURIZADO GRIS | MHTG | 7 | 0 | 7 | 0 | [46 empty] | 5 | -5 | [8 empty] | 7
5.7 | CHS+ MATERO HEXAGONAL PEQUEÑO-GRAFIADO BLANCO | MHGB | 1 | 0 | 1 | 0 | [34 empty] | 2 | -2 | [10 empty] | 5 | -5 | 4 | -2 |  | -2 |  |  |  |  | 1
5.8 | CHS+ MATERO HEXAGONAL PEQUEÑO-GRAFIADO GRIS | MHGG | 1 | 0 | 1 | 0 | [34 empty] | 2 | -2 | [10 empty] | 5 | -5 | 4 | -2 |  | -2 |  |  |  |  | 1
9

## INVENTARIO BOLSAS TERMINADA
INVENTARIO DE BOLSAS TERMINADAS
[6 empty] | JUNIO, 2022 | 2022-07-04 |  | 2022-07-05 |  | 2022-07-06 |  | 2022-07-07 |  | 2022-07-08 |  | 2022-07-11 |  | 2022-07-12 |  | 2022-07-13 |  | 2022-07-14 |  | 2022-07-15 |  | 2022-07-16 |  | 2022-07-18 |  | 2022-07-19 |  | 2022-07-20 |  | 2022-07-22 |  | 2022-07-25 |  | 2022-07-26 |  | 2022-07-27 |  | 2022-07-28 |  | 2022-08-01 |  | 2022-08-02 |  | 2022-08-03 |  | 2022-08-04 |  | 2022-08-05 |  | 2022-08-08 |  | 2022-08-09 |  | 2022-08-10 |  | 2022-08-11 |  | 2022-08-12 |  | 2022-08-15 |  | 2022-08-16 |  | 2022-08-17 |  | 2022-08-18 |  | 2022-08-19 |  | 2022-08-22 |  | 2022-08-23 |  | 2022-08-24 |  | 2022-08-25 |  | 2022-08-29 |  | 2022-08-30 |  | 2022-08-31 |  | 2022-09-02
Nro. | DESCRIPCION | CODIGO | INVENTARIO ACTUAL | INVENTARIO MINIMO | REPOSICION | VIENE DE: | Ingreso | Egreso | Ingreso | Egreso | Ingreso | Egreso | Ingreso | Egreso | Ingreso | Egreso | Ingreso | Egreso | Ingreso | Egreso | Ingreso | Egreso | Ingreso | Egreso | Ingreso | Egreso | Ingreso | Egreso | Ingreso | Egreso | Ingreso | Egreso | Ingreso | Egreso | Ingreso | Egreso | Ingreso | Egreso | Ingreso | Egreso | Ingreso | Egreso | Ingreso | Egreso | Ingreso | Egreso | Ingreso | Egreso | Ingreso | Egreso | Ingreso | Egreso | Ingreso | Egreso | Ingreso | Egreso | Ingreso | Egreso | Ingreso | Egreso | Ingreso | Egreso | Ingreso | Egreso | Ingreso | Egreso | Ingreso | Egreso | Ingreso | Egreso | Ingreso | Egreso | Ingreso | Egreso | Ingreso | Egreso | Ingreso | Egreso | Ingreso | Egreso | Ingreso | Egreso | Ingreso | Egreso | Ingreso | Egreso | Ingreso | Egreso | Ingreso | Egreso
1 | ADITIVOS E IMPERMEABILIZANTES para Concretos y Morteros
1.1 | BOLSAS FIBRA (MACRO Y MICRO) 1Kg | MT100 / MP100 | 0 | 1000 | -1000 | 870 |  | 0 |  | 0 |  | 0 |  | 0 |  | -137 |  | -293 | -440 | 0 |  | 0 |  | 0 |  | 0 |  | 0 |  | -917 |  | 0 |  | 0 | 1525 | -570 |  | 0 |  | -356 |  | -218 | 2381 | -350 |  | 0 |  | 0 |  | 0 |  | 0 |  | 0 |  | 0 |  | 0 |  | 0 |  | -764 |  | 0 |  | 0 |  | 0 |  | 0 |  | -309 |  | 0 |  | 0 |  | 0 |  | 0 |  | -422 |  | 0 |  | 0 |  | 0 |  | 0
1.2 | BOLSAS DE IMPERMEABILIZANTE PLUS 450grs+120cc | IP450 | 96 | 100 | 100 | 100 |  | 0 |  | 0 |  | 0 |  | 0 |  | 0 |  | 0 |  | 0 |  | 0 |  | 0 |  | 0 |  | 0 |  | 0 |  | 0 |  | 0 |  | 0 |  | 0 |  | -21 |  | -53 |  | 0 | 68 | 0 |  | 0 |  | 0 |  | 0 |  | 0 |  | 0 |  | 0 |  | 0 |  | -1 |  | 0 | 2 | 0 |  | 0 | 1 | 0 |  | 0 |  | 0 |  | 0 |  | 0 |  | 0 |  | 0 |  | 0 |  | 0 |  | 0 |  | 0 | 0
1.3 | BOLSAS DE PINTURA IMPERMEABLE EN POLVO 10 KG | PIP10 | 167 | 100 | 67 | -15 |  | 0 |  | 0 |  | 0 |  | 0 |  | -93 |  | 0 | 220 | 0 |  | 0 |  | 0 |  | 0 |  | 0 |  | 0 |  | 0 |  | -28 |  | 0 |  | 0 |  | 0 |  | 0 |  | 0 |  | 0 |  | -47 |  | 0 |  | 0 | 96 | 0 |  | -140 |  | 0 | 316 | 0 | 100 | 0 |  | -47 |  | 0 |  | 0 |  | 0 |  | -114 |  | 0 |  | 0 |  | 0 |  | 0 |  | 0 | 204 | -19 |  | 0 |  | -325 | 106 | -47 | 0
1.4 | CHS+ MEZCLI-PEGO IMPERMEABLE (15KG) | MPI15 | 124 | 100 | 24 | 153 |  | 0 |  | 0 |  | 0 |  | 0 |  | -2 |  | 0 | 1 | 0 |  | 0 |  | 0 |  | 0 |  | 0 |  | -12 |  | 0 |  | 0 |  | 0 |  | 0 |  | 0 |  | 0 |  | 0 |  | 0 |  | 0 |  | 0 |  | 0 |  | 0 |  | -16 |  | 0 |  | 0 |  | 0 |  | 0 |  | 0 |  | 0 |  | 0 |  | 0 |  | 0 |  | 0 |  | 0 |  | 0 |  | 0 |  | 0 |  | 0 |  | 0 |  | 0
2 | ACABADOS SUPERFICIALES para Paredes y Techos
2.1 | BOLSAS DE TAPA GRIETA - 0,75 KG | TG750 | 284 | 50 | 234 | 359 |  | 0 |  | 0 |  | 0 |  | 0 |  | 0 |  | 0 |  | 0 |  | 0 |  | 0 |  | 0 |  | 0 |  | -1 |  | 0 |  | 0 |  | 0 |  | 0 |  | 0 |  | 0 |  | 0 |  | 0 |  | 0 |  | -4 |  | 0 |  | -18 |  | 0 |  | -50 |  | 0 |  | -2 |  | 0 |  | 0 |  | 0 |  | 0 |  | 0 |  | 0 |  | 0 |  | 0 |  | 0 |  | 0 |  | 0 |  | 0 |  | 0 |  | 0 | 0
2.2 | BOLSAS DE PASTA 3KG | PP3 | 49 | 100 | -51 | 155 |  | 0 |  | -120 |  | 0 | 80 | 0 |  | 0 | 20 | 0 |  | 0 |  | 0 |  | 0 |  | 0 |  | 0 |  | -25 |  | 0 |  | 0 |  | 0 | 39 | 0 |  | 0 |  | 0 |  | 0 |  | -60 |  | 0 |  | 0 |  | 0 |  | -39 |  | -2 |  | 0 | -1 | 0 |  | -1 |  | 0 | 60 | -29 |  | 0 | 23 | 0 |  | 0 |  | 0 | 42 | 0 |  | 0 |  | -12 |  | -27 |  | 0 |  | 0 |  | 0 |  | -54
2.3 | BOLSAS DE PASTA 8KG | PP8 | 104 | 100 | 4 | 127 |  | 0 |  | -41 |  | 0 | 20 | -24 |  | 0 | 20 | 0 |  | 0 | 31 | 0 |  | 0 |  | 0 |  | 0 |  | -28 |  | 0 |  | 0 |  | 0 | 40 | 0 |  | 0 |  | 0 |  | 0 |  | -53 |  | 0 |  | 0 |  | 0 | 20 | -27 | 42 | -10 |  | 0 |  | 0 |  | 0 |  | 0 |  | -19 |  | -18 | 22 | 0 |  | 0 |  | 0 | 35 | 0 |  | 0 |  | 0 |  | -28 |  | 0 |  | 0 |  | 0 | 3 | -8
2.4 | BOLSAS ESTUCO GRIS 12KG | EG12 | 174 | 100 | 74 | 186 |  | 0 |  | 0 |  | -82 |  | 0 |  | 0 |  | 0 | 163 | 0 |  | 0 |  | -42 |  | 0 |  | 0 |  | 0 |  | 0 |  | 0 | -2 | 0 |  | 0 |  | 0 |  | 0 |  | 0 |  | -14 |  | -49 |  | 0 |  | 0 | 78 | 0 |  | 0 |  | 0 |  | 0 |  | 0 |  | 0 |  | 0 |  | -63 |  | 0 |  | 0 |  | 0 |  | 0 |  | 0 |  | 0 |  | 0 |  | 0 |  | 0 |  | 0 | -1 | 0
2.5 | BOLSAS DE GRAFIADO - 6 KG | GP6 | 191 | 50 | 141 | 212 |  | 0 |  | 0 |  | 0 |  | 0 |  | 0 |  | 0 |  | -1 |  | 0 |  | 0 |  | 0 |  | 0 |  | 0 |  | 0 |  | 0 |  | 0 |  | 0 |  | 0 |  | 0 |  | 0 |  | 0 |  | 0 |  | 0 |  | 0 | 4 | 0 |  | -20 |  | -3 |  | 0 |  | 0 |  | 0 |  | 0 |  | 0 |  | 0 |  | 0 |  | 0 |  | 0 |  | 0 |  | 0 |  | 0 |  | 0 |  | -1 |  | 0 |  | 0
2.6 | BOLSAS DE GRAFIADO 15KG | GP15 | 175 | 50 | 125 | 143 |  | 0 |  | -58 |  | 0 |  | 0 |  | 0 |  | -1 |  | -24 |  | 0 |  | 0 |  | 0 |  | 0 |  | 0 |  | 0 |  | 0 |  | 0 |  | 0 |  | 0 |  | 0 |  | 0 |  | -8 |  | 0 |  | 0 |  | 0 | 100 | 0 |  | 0 |  | -42 |  | 0 | 99 | 0 |  | 0 |  | 0 |  | 0 |  | -42 |  | 0 |  | 0 |  | 0 |  | 0 |  | 0 |  | 0 | 50 | 0 |  | -40 |  | 0 | -2 | 0
2.7 | BOLSAS DE BASE RENDIDORA - 1,25 KG | BR1,25 | 94 | 50 | 44 | 75 |  | 0 |  | 0 |  | 0 |  | 0 |  | 0 |  | 0 |  | 0 |  | 0 |  | 0 |  | 0 |  | 0 |  | 0 |  | 0 |  | 0 |  | 0 |  | 0 |  | 0 |  | 0 |  | 0 |  | 0 |  | 0 |  | 0 |  | 0 | -103 | 0 |  | 0 |  | -46 | 100 | 0 |  | 0 |  | 0 |  | 0 |  | 0 |  | 0 |  | 0 |  | 0 |  | 0 |  | 0 |  | 0 |  | 0 |  | 0 |  | 0 |  | 0 | 68 | 0
2.8 | BOLSAS DE ESTYLOSA - 85 GR | EH85 | 618 | 300 | 318 | 0 |  | 0 |  | 0 |  | 0 |  | 0 |  | -11 |  | 0 | 210 | -41 |  | 0 |  | 0 |  | 0 |  | 0 |  | 0 |  | 0 |  | 0 | 190 | 0 |  | 0 |  | 0 |  | 0 |  | 0 |  | 0 |  | 0 |  | 0 |  | 0 |  | 0 |  | 0 |  | 0 | 270 | 0 |  | 0 |  | 0 |  | 0 |  | 0 |  | 0 |  | 0 |  | 0 |  | 0 |  | 0 |  | 0 |  | 0 |  | 0 |  | 0 |  | 0 |  | 0
2.9 | BOLSAS STYLOSA BLANCA TIPO "A". 50gr | SB50 | 267 | 400 | -133 | 588 |  | -104 |  | -146 |  | 0 |  | 0 |  | -186 |  | 0 | 424 | 0 |  | -67 |  | 0 |  | 0 |  | 0 |  | 0 |  | 0 |  | 0 |  | -20 | 81 | -51 |  | -412 |  | 0 |  | 0 |  | -26 |  | 0 |  | 0 |  | 0 |  | -191 |  | 0 |  | 0 | 849 | 0 |  | 0 |  | 0 |  | 0 |  | 0 |  | -69 |  | 0 |  | 0 | 34 | -70 |  | -102 |  | -257 |  | 0 |  | 0 |  | -77 |  | -118 | 190 | -3
3 | MORTEROS Y CONCRETOS para la Construcción
3.1 | BOLSAS DE PEGO GRIS - 7 KG | PP7 | 171 | 100 | 71 | 281 |  | 0 |  | -20 |  | 0 |  | 0 |  | 0 |  | 0 |  | 0 |  | 0 |  | 0 |  | 0 |  | 0 |  | 0 |  | 0 |  | 0 |  | 0 |  | 0 |  | 0 |  | 0 |  | 0 |  | -20 |  | 0 |  | 0 |  | 0 |  | 0 |  | 0 |  | 0 |  | 0 |  | 0 |  | 0 |  | -30 |  | 0 |  | 0 |  | 0 |  | 0 |  | 0 |  | 0 |  | 0 |  | 0 |  | 0 |  | 0 |  | -40 |  | 0
3.2 | BOLSAS DE PEGO GRIS- 10KG | PP10 | 75 | 100 | -25 | 234 |  | 0 |  | 0 |  | 0 |  | 0 |  | 0 |  | 0 | 1 | 0 |  | 0 |  | 0 |  | -40 |  | 0 |  | 0 |  | -10 |  | 0 |  | 0 |  | 0 |  | 0 |  | 0 |  | 0 |  | -30 |  | 0 |  | 0 |  | 0 |  | 0 |  | 0 |  | 0 |  | 0 |  | 0 |  | 0 |  | -30 |  | 0 |  | 0 |  | 0 |  | 0 |  | 0 |  | -10 |  | 0 |  | 0 |  | 0 |  | 0 |  | -40 |  | 0
3.3 | BOLSAS DE PEGO GRIS- 15KG | PP15 | 175 | 300 | -125 | 442 |  | 0 |  | -85 |  | 0 |  | 0 |  | 0 |  | 0 |  | 0 |  | 0 |  | 0 | 2 | -83 |  | 0 |  | 0 |  | 0 |  | 0 | -9 | 0 |  | 0 |  | 0 |  | 0 |  | 0 |  | -29 |  | 0 |  | -11 |  | 0 |  | -70 |  | 0 |  | 0 | 225 | 0 |  | 0 |  | 0 |  | -51 |  | 0 |  | 0 |  | 0 |  | -35 |  | 0 |  | 0 |  | 0 |  | -140 |  | 0 |  | 0 |  | 0 | 19 | 0
3.4 | BOLSAS DE PEGO BLANCO- 15KG | PPB15 | 1146 | 300 | 846 | 1384 |  | 0 |  | 0 |  | -49 |  | 0 |  | 0 |  | 0 | 3 | 0 |  | 0 |  | 0 |  | 0 |  | 0 |  | 0 |  | 0 |  | -49 |  | 0 |  | 0 |  | 0 |  | 0 |  | 0 |  | 0 |  | -28 |  | 0 |  | 0 |  | -57 |  | 0 |  | 0 |  | 0 |  | 0 |  | 0 |  | -28 |  | 0 |  | 0 |  | 0 |  | 0 |  | 0 |  | -28 |  | 0 |  | 0 |  | 0 |  | 0 |  | 0 | -2 | 0
3.5 | CHS-PEGA PLUSS - 15KG | PPL15 | 139 | 100 | 39 | 232 |  | 0 |  | -39 |  | 0 |  | 0 |  | 0 |  | 0 |  | 0 |  | 0 |  | 0 |  | 0 |  | 0 |  | 0 |  | 0 |  | 0 |  | 0 |  | 0 |  | 0 |  | 0 |  | 0 |  | 0 |  | 0 |  | 0 |  | 0 |  | 0 |  | 0 |  | 0 |  | 0 |  | 0 |  | 0 |  | 0 |  | 0 |  | -20 |  | 0 |  | 0 |  | 0 |  | -6 |  | 0 |  | 0 |  | 0 |  | 0 |  | -28 |  | 0
3.6 | CHS-CONCRE-PLUS - 15 KG | CP15 | 140 | 50 | 90 | 157 |  | 0 |  | 0 |  | 0 |  | 0 |  | 0 |  | 0 |  | 0 |  | 0 |  | 0 |  | 0 |  | 0 |  | 0 |  | 0 |  | 0 |  | 0 |  | 0 |  | 0 |  | 0 |  | 0 |  | 0 |  | 0 |  | 0 |  | 0 |  | 0 |  | 0 |  | 0 |  | 0 |  | 0 |  | 0 |  | 0 |  | 0 |  | 0 |  | 0 | -17 | 0 |  | 0 |  | 0 |  | 0 |  | 0 |  | 0 |  | 0 |  | 0 |  | 0
4 | OTROS PRODUCTOS:
4.1 | BOLSAS DE CAL LIQUIDA - 1 GAL | CLP1 | 61 | 100 | -39 | 0 |  | 0 |  | 0 |  | 0 |  | 0 |  | 0 |  | 0 |  | 0 |  | 0 |  | 0 | 100 | 0 |  | 0 |  | 0 |  | 0 |  | 0 |  | 0 |  | 0 |  | 0 |  | 0 |  | -10 |  | 0 |  | 0 |  | -39 |  | 0 | 91 | 0 |  | 0 |  | 0 |  | 0 |  | 0 |  | 0 |  | 0 |  | 0 |  | 0 |  | 0 |  | 0 |  | 0 |  | 0 |  | -42 |  | 0 |  | 0 |  | 0 |  | -20 | -10 | 0
4.2 | BOLSAS DE CAL - 1 KG | CH1 | 882 | 200 | 682 | 987 |  | 0 |  | 0 |  | 0 |  | 0 |  | 0 |  | 0 |  | 0 |  | 0 |  | 0 |  | 0 |  | 0 |  | 0 |  | 0 |  | 0 | 2 | -2 |  | 0 |  | 0 |  | 0 |  | 0 |  | -100 |  | 0 |  | 0 |  | 0 |  | 0 |  | 0 |  | 0 |  | 0 |  | 0 |  | -5 |  | 0 |  | 0 |  | 0 |  | 0 |  | 0 |  | 0 |  | 0 |  | 0 |  | 0 |  | 0 |  | 0 |  | 0 |  | 0
4.3 | BOLSAS DE CEMENTO BLANCO - 1 KG | CB1 | 297 | 200 | 97 | 148 |  | 0 |  | 0 |  | 0 |  | 0 |  | -7 |  | -69 | 203 | -61 |  | 0 |  | 0 | 250 | -69 |  | 0 |  | 0 |  | 0 |  | 0 | 192 | 0 |  | 0 |  | 0 |  | 0 |  | 0 |  | -92 |  | 0 |  | 0 |  | 0 |  | 0 |  | 0 |  | 0 |  | 0 |  | 0 |  | 0 |  | 0 |  | -198 |  | 0 |  | 0 |  | 0 |  | 0 |  | 0 |  | 0 |  | 0 |  | 0 |  | 0 |  | 0 |  | 0
4.4 | BOLSAS DE YESO - 1 KG | YN1 | 191 | 100 | 91 | 178 |  | 0 |  | 0 |  | 0 |  | 0 |  | 0 |  | 0 |  | 0 |  | 0 |  | 0 |  | 0 |  | 0 |  | -1 |  | 0 |  | 0 |  | 0 |  | 0 |  | 0 |  | 0 |  | 0 |  | 0 |  | 0 |  | 0 |  | 0 |  | 0 |  | 0 |  | 0 | 98 | 0 |  | 0 |  | 0 |  | 0 |  | 0 |  | 0 |  | 0 |  | 0 |  | 0 |  | 0 |  | 0 |  | 0 |  | 0 |  | 0 |  | -83 | -1 | 0
4.5 | CHS+ CEMENTO BLANCO NACIONAL- SACO 4,5KG | CB4,5 | 95 | 50 | 45 | 105 |  | 0 |  | 0 |  | 0 |  | 0 |  | 0 |  | 0 |  | 0 |  | 0 |  | 0 |  | 0 |  | 0 |  | 0 |  | 0 |  | 0 |  | -10 |  | 0 |  | 0 |  | 0 |  | 0 |  | 0 |  | 0 |  | 0 |  | 0 |  | 0 |  | 0 |  | 0 | 0 | 0 |  | 0 |  | 0 |  | 0 |  | 0 |  | 0 |  | 0 |  | 0 |  | 0 |  | 0 |  | 0 |  | 0 |  | 0 |  | 0 |  | 0 |  | 0
0.01326667
75.37688
450
144

## INVENTARIO DE ESI
INVENTARIO DE ALMACEN DE EQUIPOS DE SEGURIDAD INDUSTRIAL EN PLANTA | [6 empty] | INVENTARIO EN PLANTA ENTREGADOS, EQUIPOS DE SEGURIDAD INDUSTRIAL
Nro. | CODIGO | DESCRIPCION | MARCA | COLOR | CONDICION | INVENTARIO ACTUAL | Nro. | CODIGO | DESCRIPCION | MARCA | COLOR | CONDICION | INVENTARIO ACTUAL
1 | AESIP-A-CS | CASCO DE SEGURIDAD | TOTAL | VERDE | NUEVOS 100% | 2 | 1 | IPEESI-CS | CASCOS DE SEGURIDAD TOTAL | TOTAL | VERDE | NUEVOS 100% | 5
2 | AESIP-B-BD | BRAGA DESECHABLE | TRUPER | BLANCO | NUEVOS 100% | 3 | 2 | IPEESI-CS | CASCOS DE SEGURIDAD | TUMA | GRIS | USADO 80% | 1
3 | AESIP-B-BT | BRAGA DE TELA | CHS+ | MORADO | NUEVO 100% | 1 | 3 | IPEESI-CS | CASCOS DE SEGURIDAD |  | BLANCO | USADOS 80% | 2
4 | AESIP-B-CL | CAMISA MANGA LARGA | CHS+ | GRIS | NUEVO 100% | 1 | 4 | IPEESI-DT | DELANTALES DE TELA | CHS+ | GRIS | NUEVOS 100% | 8
5 | AESIP-C-MA | MASCARILLA ANTIPOLVO CON 1(UN) FILTRO | GENERICA | AZUL | USADO 70% | 1 | 5 | IPEESI-MA | MASCARILLA ANTIPOLVO CON 2(DOS) FILTRO | M3 | GRIS | NUEVOS 100% | 2
6 | AESIP-C-MA | MASCARILLA ANTIPOLVO CON 1(UN) FILTRO | PRETUL | NEGRO | USADO 70% | 1 | 6 | IPEESI-MA | MASCARILLA ANTIPOLVO CON 2(DOS) FILTRO | DRAGER X-PLORE 3300 | GRIS | USADO 75% | 1
7 | AESIP-C-LS | LENTES DE SEGURIDAD - MONOLENTES | GENERICA | TRANSPARENTES | USADO 70% | 5 | 7 | IPEESI-TN | GUANTES PVC | PVC | ROJO | USADOS 75% | 2
8 | AESIP-C-PA | PROTECTORES AUDITIVOS | PERSONNA | AZUL | NUEVO 100% | 2 | 8 | IPEESI-FC | FRANELAS CHS+ | CHS+ | NEGRO | NUEVOS 100% | 6
9 | AESIP-D-CM | CARTUCHO DE MASCARILLA ANTI-POLVO | PRETUL | NEGRO | NUEVO 100% | 1 | 9 | IPEESI-GT | GUANTES DE TELA - LATEX | LIGHT FLEX | VERDE/AMARRILLO | NUEVOS 100% | 1
10 | AESIP-C-BS | BOTAS DE SEGURIDAD - TALLA 39 | SAGA | MARRONES | NUEVO 100% | 1 | 10 | IPEESI-CL | CAMISAS MANGA LARGA | CHS+ | GRIS | USADO 75% | 2
11 | AESIP-D-DT | DELANTALES DE TELA | CHS+ | GRIS | NUEVO 100% | 1 | 11 | IPEESI-BS | BOTAS DE SEGURIDAD TALLA "40,41,44" | SAGA | MARRONES | NUEVOS 100% | 5
12 | AESIP-D-MG | MEMBRANAS DE GOMA ESPUMA PARA FITROS DE POLVO UND. | PROLIFE | GRIS | NUEVO 100% | 2 | 12 | IPEESI-LS | LENTES DE SEGURIDAD - MONOLENTES | GENERICO | TRANSPARENTES | USADOS 50% | 6
13 | AESIP-D-MF | MEMBRANAS DE FELPUDO COMPRIMIDO PARA FITROS DE POLVO UND. | PROLIFE | BLANCO | NUEVO 100% | 36 | 13 | IPEESI-PA | PROTECTORES AUDITIVOS | PERSONNA | AZUL | NUEVOS 100% | 12
14 | AESIP-D-GT | GUANTES DE TELA CON LATEX | LIGHT FLEX | VERDE / AMARRILLO | NUEVO 100% | 2 | 14 | IPEESI-TC | TAPABOCAS CHS+ | CHS+ | NEGRO/AZUL/VERDE | NUEVOS 100% | 12
15 | AESIP-D-CC | FRANELA CHS+ TALLA "S" | CHS+ | NEGRO | NUEVO 100% | 1 | 15 | IPEESI-GP | TAPABOCAS NEGROS | CHS+ | NEGRO | NUEVOS 100% | 5
16 | AESIP-D-TC | TAPABOCAS CHS+ | CHS+ | NEGRO/AZUL/VERDE | NUEVO 100% | 1 | 16 | IPEESI-CHG | CHEMISES CHS+ | CHS+ | GRIS | NUEVOS 100% | 6
17 | AESIP-C-TN | TAPABOCAS NEGROS | CHS+ | NEGRO | NUEVO 100% | 0 | 17
18 | AESIP-C-CHG | CHEMISES GRISES | CHS+ | GRIS | NUEVO 100% | 2 | 18
19 | [6 empty] | 19
NOTA: CODIGO= XXXXX-X-XX = ALMACEN DE EQUIPO DE SEGURIDAD INDUSTRIAL - UBICACIÓN (A,B,C Y D...) - EQUIPO (LENTES DE SEGURIDAD) | [6 empty] | NOTA: CODIGO= XXX-XX =INVENTARIO EN PLANTA ENTREGADOS DE EQUIPOS DE SEGURIDAD INDUSTRIAL-EQUIPO (CASCOS C)
AESIP
A
CS-Cascos de seguridad
B-Braga desechables
B-bragas de tela
CL-Camisa manga larga
B
C
D
MA- Mascarilla anti-polvo 1 cartucho.
MA- Mascarilla anti-polvo 1 cartucho.
L- Lentes de seguridad
PA-Protectores auditivos
BS- Botas de seguridad
DT- Delantales de tela
GT- Guantes de tela
FC- Franela chs+-
TC- Tapabocas chs+
TN+Tapabocas negros
CM+Cartuchos de mascarilla

## INVENTARIO CRUZ ROJA
INVENTARIO DE CRUZ ROJA
Nro. | CODIGO | DESCRIPCION | MARCA | COLOR | INVENTARIO ACTUAL
1 | AESI-CR | ESTANTE DE CRUZ ROJA |  |  | 0
2 | AESI-GQ | GUANTES QUIRURGICOS |  |  | 0
3 | AESI-GS | GASAS |  |  | 0
4 | AESI-BD | BENDAS |  |  | 0
5 | AESI-AD | ADHESIVO |  |  | 0
6 | AESI-AO | AGUA OXIGENADA |  |  | 0
7 | AESI-GX | GERDEX
8 | EASI-AC | ACETAMINOFEN TABLETAS |  |  | 0
9 | EASI-IB | IBUPROFENO TABLETAS
10 | AESI-RN | RANITIDINA TABLETAS |  |  | 0
11 | AESI-LR | LORATADINA TABLETAS |  |  | 0
12 | AESI-AX | ANTUX JBE |  |  | 0
13 | AESI-IY | INYECTADORAS ( 3CC- 5CC-20CC) |  |  | 0
14 | AESI-SC | SCALP ADULTO |  |  | 0
15 | AESI-AG | ANALGESICO AMP
16 | EASI-RNA | RANITIDINA AMP |  |  | 0
17 | EASI-IB | LIDOCAINA 2% AMP
18 | AESI-SL | SOL 0,9% |  |  | 0
19 | AESI-YD | YODO
20 | EASI-HS | CROMICO #3 |  |  | 0
21 | EASI-EX | EXTINTOR DE POLVO QUIMICO SECO |  | ROJO | 1

## INVENTARIO DE H.E.P
INVENTARIO DE HERRAMIENTAS Y EQUIPOS DE PRODUCCION
DATO: XXX-XXX-XX CODIGO= HERRAMIENTAS Y EQUIPOS DE PRODUCCION-UBICACIÓN (AREA)-HERRAMIENTA Ò EQUIPO
Nro. | CODIGO | DESCRIPCION | OPERATIVIDAD | INVENTARIO ACTUAL
1 | HEP-AMP | 1. AREA DE ALMACEN DE MATERIAS PRIMAS
2 | HEP-AMP | 1.1 AREA DE ALMACEN DE MATERIAS PRIMAS EN SACOS
3 | HEP-AMPS-PM | PALETAS DE MADERAS | SI | 12
4 | HEP-AMPS-AE | ALMACEN DE ESTILOSA | SI | 1
5 | HEP-AMPS-CP | CESTAS PLASTICAS | SI | 5
6 | HEP-AMPS-CT | CARRETILLAS | SI | 2
7 | HEP-AMPS-CD | CARRUCHAS DOS RUEDAS DE GOMAS | SI | 2
8 | HEP-AMPS-P | PALAS | SI
9 | HEP-AMPS-CM | CESTAS PLASTICAS DE MATERIAS PRIMAS | SI | 15
10 | HEP-AMPS-EC | EQUIPO CERNIDOR DE MATERIAS PRIMAS | SI | 1
11 | HEP-AMPSL | 1.2AREA DE ALMACEN DE MATERIAS PRIMAS EN SILOS
12 | HEP-AMPS-MP1 | ALMACENAMIENTO DE MATERIAS PRIMAS SILO 1 | SI | 1
13 | HEP-AMPS-MP2 | ALMACENAMIENTO DE MATERIAS PRIMAS SILO 2 | SI | 1
14 | HEP-AMPS-MP3 | ALMACENAMIENTO DE MATERIAS PRIMAS SILO 3 | SI | 1
15 | HEP-AMPS-MP4/5 | ALMACENAMIENTO DE MATERIAS PRIMAS SILO 4/5 | SI | 1
16 | HEP-AMPS-MP6/7 | ALMACENAMIENTO DE MATERIAS PRIMAS SILO 6/7 | SI | 1
17 | HEP-AMP-EC | ELEVADOR CANGLION | SI | 1
18 | HEP-AMP-PD1 | PIPA DE AREA DE DOSIFICACION 1 GRAVA | SI | 1
19 | HEP-AMP-PD2 | PIPA DE AREA DE DOSIFICACION SACOS | SI | 1
20 | HEP-AMP-M1 | MOLINO 1 | SI | 1
21 | HEP-AMP-M2 | MOLINO 2 | SI | 1
22 | HEP-AMP-CM | CERNIDORA MEDIANA | SI | 1
23 | HEP-ATH | 2. AREA DE TALLER Y HERRAMIENTAS |  | 0
24 | HEP-ATH-MT | MESA DE TALLER | SI | 1
25 | HEP-ATH-CH | CAJA DE HERRAMIENTAS CON SEGURO METALICO | SI | 1
26 | HEP-ATH-CP | CABEZAL DE CEPILLO | SI | 1
27 | HEP-ATH-MG | MARTILLO DE GOMA | SI | 1
28 | HEP-ATH-DP | DESTORNILLADOR DE PALETA | SI | 1
29 | HEP-ATH-DE | DESTORNILLADOR ESTRIAS | SI | 1
30 | HEP-ATH-EM | ESPATULA DE METAL | SI | 1
31 | HEP-ATH-TG | TIJERA GANDE DE METAL | SI | 1
32 | HEP-ATH-PP | PIQUETA PEQUEÑA | SI | 1
33 | HEP-ATH-AP | ALICATE PEQUEÑO | SI | 1
34 | HEP-ATH-CE | CORTA EXACTO DE PLASTICO | SI | 1
35 | HEP-ATH-B2 | BROCHA DE 2" | SI | 1
36 | HEP-ATH-LC | LAPIZ DE COLOR | SI | 1
37 | HEP-ATH-LL | LLAVE | SI | 1
38 | HEP-AME | 3. AREA DE MEZCLADO Y EMPAQUE
39 | HEP-AME-MZ | MEZCLADORA | SI | 1
40 | HEP-AME-EA | EMPACADORA A ALTO PESO-POLVO | SI | 1
41 | HEP-AME-SA | SELLADORA AUXILIAR | SI | 1
42 | HEP-AME-ES | ESCALERA | SI | 1
43 | HEP-AME-MA | MESA DE AREA MEZCLADO Y EMPAQUE | SI | 1
44 | HEP-AME-BQ | BANQUITO | SI | 1
45 | HEP-AME-EM | EMPACADORA MEDIANO PESO-POLVO | SI | 1
46 | HEP-AME-EB | EMPACADORA BAJO PESO-POLVO | SI | 1
47 | HEP-AME-EL | EMPACADORA LIQUIDOS | SI | 1
48 | HEP-ALLP- | 4. AREA DE LLENADO DE PLASTIFICANTE EN BOLSAS
49 | HEP-ALLP- | MESA DE AREA DE LLENADO DE PLASTIFICANTE | SI | 1
50 | HEP-ALLP- EG | EMBUDO GRANDE (GENERAL) | SI | 1
51 | HEP-ALLP-SP | SELLADORA PEQUEÑA (GENERAL) | SI | 1
52 | HEP-ALLP-CP | COLADOR PEQUEÑO (GENERAL) | SI | 1
53 | HEP-ALLP-MP | MEDIDA DE PLASTIFICANTE 120CC (GENERAL) | SI | 1
54 | HEP-ALLP-MP6 | MEDIDA DE PLASTIFICANTE 60CC (GENERAL) | SI | 1
55 | HEP-ALLP-EM | EMBUDO DE MILILITROS (GENERAL) | SI | 1
56 | HEP-ALLP-PP | PESO PEQUEÑO (GENERAL) | SI | 1
57 | HEP-ABT | 5. ALMACEN DE BOLSAS TERMINADAS |  | 0
58 | HEP-ABT-LG | LOCKER GRANDE | SI | 1
59 | HEP-ABT-L1 | LOCKER 1 | SI | 1
60 | HEP-ABT-L2 | LOCKER 2 | SI | 1
61 | HEP-ABT-CB | CESTAS PLASTICAS DE ALMACEN DE BOLSAS TERMINADAS | SI | 1
62 | EP-APT | ALMACEN DE PRODUCTOS TERMINADOS
63 | HEP-APT-PA1 | PIPA DE ALMACEN DE PRODUCTOS TERMINADOS1 | SI | 1
64 | HEP-APT-PA2 | PIPA DE ALMACEN DE PRODUCTOS TERMINADOS2 | SI | 1
65 | HEP-APT-EA | ESTANTE DE ALMACEN DE PRODUCTOS TERMINADOS | SI | 1
66 | HEP-APT-CP | CESTAS PLASTICAS DE ALMACEN | SI | 5
67 | HEP-APT-PM | PALETAS DE MADERA | SI | 7
68 |  |  |  | 0
69 |  |  |  | 0
70 |  |  |  | 0
71 |  |  |  | 0
HERRAMIENTAS DE PRODUCCION DE OPERADOR
1 | HPO-TPP-CH | CAJA DE HERRAMIENTAS CON SEGURO METALICO | SI | 1
2 | HPO-CH-CC | CABEZAL DE CEPILLO | SI | 1
3 | HPO-CH-MG | MARTILLO DE GOMA | SI | 1
4 | HPO-CH-DP | DESTORNILLADOR DE PALETA | SI | 1
5 | HPO-CH-DE | DESTORNILLADOR ESTRIAS | SI | 1
6 | HPO-CH-EM | ESPATULA DE METAL | SI | 1
7 | HPO-CH-TGM | TIJERA GANDE DE METAL | SI | 1
8 | HPO-CH-PP | PIQUETA PEQUEÑA | SI | 1
9 | HPO-CH-AP | ALICATE PEQUEÑO | SI | 1
10 | HPO-CH-CEP | CORTA EXACTO DE PLASTICO | SI | 1
11 | HPO-CH-B2 | BROCHA DE 2" | SI | 1
12 | HPO-CH-LC | LAPIZ DE COLOR | SI | 1
13 | HPO-CH-LL | LLAVE | SI | 1
14 | HPO-CH- |  |  | 1

## INVENTARIO H.P
INVENTARIO DE HERRAMIENTAS DE PLANTA
DATO: XXX-XXX-XX CODIGO= HERRAMIENTAS PLANTA - (AREA)-HERRAMIENTA Ò EQUIPO
Nro. | CODIGO | DESCRIPCION | INVENTARIO ACTUAL | OPERATIVIDAD | INVENTARIO ACTUAL
1 | EP-AL-MECL | MAQUINA EMPACADORA DEL CAL LIQUIDA | 1 | SI | 0
2 | EP-AL-MEL1 | MAQUINA EMPACADORA DE LIQUIDOS | 1 | NO | 0
3 | EP-AL-MEL1 | MAQUINA EMPACADORA DE LIQUIDOS | 1 | NO | 0
4 | EP-AL-MSL20 | MAQUINA SELLADORA DE LIQUIDOS 20cm | 1 | NO | 0
5 | EP-AL-MECH | MAQUINA EMPACADORA DE CHUPIS | 1 | NO | 0
6 | EP-AP-MEPBP | MAQUINA EMPACADORA DE SUPER PLASTIFICANTE | 1 | SI | 0
7 | EP-AP-MEPMP | MAQUINA EMPACADORA DE POLVO DE BAJO PESO | 1 | SI | 0
8 | EP-AP-MEPAP | MAQUINA EMPACADORA DE POLVO MEDIANO PESO | 1 | SI | 0
9 | EP-AP-MSP50 | MAQUINA EMPACADORA DE POLVO DE ALTO PESO | 1 | SI | 0
10 | EP-AP-MSM | MAQUINA SELLADORA DEL POLVO 50cm | 1 | SI | 0
11 | EP-AP-MSM | MAQUINA SELLADORA MANUAL | 1 | SI | 0
12 | EP-AP-PDP | PESO DIGITAL (PEQ) | 2 | SI | 0
13 | EP-AM-TMP | TROMPO MEZCLADOR PEQUEÑO | 1 | SI | 0
14 | EP-AM-TMG | TROMPO MEZCLADOR GRANDE | 1 | SI | 0
15 | EP-AM-SAAG | SILOS PARA ALMACENAMIENTO DE ARENA Y GRAVA | 3 | SI | 0
16 | EP-AM-MC | MAQUINA CERNIDORA | 1 | SI | 0
17 | EP-AM-EM | ESCALERA MOVIL | 1 | SI | 0
18 | EP-ALS-EEP | ESCRITORIO DE PASAJE Y EMBAJE | 1 | SI | 0
19 | EP-AL-SO1 | SILLA OPERADOR 1 | 1 | SI | 0
20 | EP-AL-SO2 | SILLA OPERADOR 2 | 1 | SI | 0
21 | EP-AL-SO3 | SILLA OPERADOR 3 | 1 | SI | 0
22 | EP-AP-SAP | SILO PORTATIL DE ALMACENAMIENTO | 0 | 0
23 | EP-AA-BAP | BALANZA DE ALTO PESO DIGITAL | 1 | SI
24